## 公式转换 (hidden)
20 | 100 | 18.6 | 100
20.1 | 101 | 18.7 | 101
20.2 | 102 | 18.8 | 102
20.3 | 103 | 18.9 | 103
20.4 | 104 | 19 | 104
20.5 | 105 | 19.1 | 105
20.6 | 106 | 19.2 | 106
20.7 | 107 | 19.3 | 107
20.8 | 108 | 19.4 | 108
20.9 | 109 | 19.5 | 109
21 | 110 | 19.6 | 110
21.1 | 111 | 19.7 | 111
21.2 | 112 | 19.8 | 112
21.3 | 113 | 19.9 | 113
21.4 | 114 | 20 | 114
21.5 | 115 | 20.1 | 115
21.6 | 116 | 20.2 | 116
21.7 | 117 | 20.3 | 117
21.8 | 118 | 20.4 | 118
21.9 | 119 | 20.5 | 119
22 | 120 | 20.6 | 120
22.1 | 121 | 20.7 | 121
22.2 | 122 | 20.8 | 122
22.3 | 123 | 20.9 | 123
22.4 | 124 | 21 | 124
22.5 | 125 | 21.1 | 125
22.6 | 126 | 21.2 | 126
22.7 | 127 | 21.3 | 127
22.8 | 128 | 21.4 | 128
22.9 | 129 | 21.5 | 129
23 | 130 | 21.6 | 130
23.1 | 131 | 21.7 | 131
23.2 | 132 | 21.8 | 132
23.3 | 133 | 21.9 | 133
23.4 | 134 | 22 | 134
23.5 | 135 | 22.1 | 135
23.6 | 136 | 22.2 | 136
23.7 | 137 | 22.3 | 137
23.8 | 138 | 22.4 | 138
23.9 | 139 | 22.5 | 139
24 | 140 | 22.6 | 140
24.1 | 141 | 22.7 | 141
24.2 | 142 | 22.8 | 142
24.3 | 143 | 22.9 | 143
24.4 | 144 | 23 | 144
24.5 | 145 | 23.1 | 145
24.6 | 146 | 23.2 | 146
24.7 | 147 | 23.3 | 147
24.8 | 148 | 23.4 | 148
24.9 | 149 | 23.5 | 149
25 | 150 | 23.6 | 150
25.1 | 151 | 23.7 | 151
25.2 | 152 | 23.8 | 152
25.3 | 153 | 23.9 | 153
25.4 | 154 | 24 | 154
25.5 | 155 | 24.1 | 155
25.6 | 156 | 24.2 | 156
25.7 | 157 | 24.3 | 157
25.8 | 158 | 24.4 | 158
25.9 | 159 | 24.5 | 159
26 | 160 | 24.6 | 160
26.1 | 161 | 24.7 | 161
26.2 | 162 | 24.8 | 162
26.3 | 163 | 24.9 | 163
26.4 | 164 | 25 | 164
26.5 | 165 | 25.1 | 165
26.6 | 166 | 25.2 | 166
26.7 | 167 | 25.3 | 167
26.8 | 168 | 25.4 | 168
26.9 | 169 | 25.5 | 169
27 | 170 | 25.6 | 170
27.1 | 171 | 25.7 | 171
27.2 | 172 | 25.8 | 172
27.3 | 173 | 25.9 | 173
27.4 | 174 | 26 | 174
27.5 | 175 | 26.1 | 175
27.6 | 176 | 26.2 | 176
27.7 | 177 | 26.3 | 177
27.8 | 178 | 26.4 | 178
27.9 | 179 | 26.5 | 179
28 | 180 | 26.6 | 180
28.1 | 181 | 26.7 | 181
28.2 | 182 | 26.8 | 182
28.3 | 183 | 26.9 | 183
28.4 | 184 | 27 | 184
28.5 | 185 | 27.1 | 185
28.6 | 186 | 27.2 | 186
28.7 | 187 | 27.3 | 187
28.8 | 188 | 27.4 | 188
28.9 | 189 | 27.5 | 189
29 | 190 | 27.6 | 190
29.1 | 191 | 27.7 | 191
29.2 | 192 | 27.8 | 192
29.3 | 193 | 27.9 | 193
29.4 | 194 | 28 | 194
29.5 | 195 | 28.1 | 195
29.6 | 196 | 28.2 | 196
29.7 | 197 | 28.3 | 197
29.8 | 198 | 28.4 | 198
29.9 | 199 | 28.5 | 199
30 | 200 | 28.6 | 200
30.1 | 201 | 28.7 | 201
30.2 | 202 | 28.8 | 202
30.3 | 203 | 28.9 | 203
30.4 | 204 | 29 | 204
30.5 | 205 | 29.1 | 205
30.6 | 206 | 29.2 | 206
30.7 | 207 | 29.3 | 207
30.8 | 208 | 29.4 | 208
30.9 | 209 | 29.5 | 209
31 | 210 | 29.6 | 210
31.1 | 211 | 29.7 | 211
31.2 | 212 | 29.8 | 212
31.3 | 213 | 29.9 | 213
31.4 | 214 | 30 | 214
31.5 | 215 | 30.1 | 215
31.6 | 216 | 30.2 | 216
31.7 | 217 | 30.3 | 217
31.8 | 218 | 30.4 | 218
31.9 | 219 | 30.5 | 219
32 | 220 | 30.6 | 220
32.1 | 221 | 30.7 | 221
32.2 | 222 | 30.8 | 222
32.3 | 223 | 30.9 | 223
32.4 | 224 | 31 | 224
32.5 | 225 | 31.1 | 225
32.6 | 226 | 31.2 | 226
32.7 | 227 | 31.3 | 227
32.8 | 228 | 31.4 | 228
32.9 | 229 | 31.5 | 229
33 | 230 | 31.6 | 230
33.1 | 231 | 31.7 | 231
33.2 | 232 | 31.8 | 232
33.3 | 233 | 31.9 | 233
33.4 | 234 | 32 | 234
33.5 | 235 | 32.1 | 235
33.6 | 236 | 32.2 | 236
33.7 | 237 | 32.3 | 237
33.8 | 238 | 32.4 | 238
33.9 | 239 | 32.5 | 239
34 | 240 | 32.6 | 240
34.1 | 241 | 32.7 | 241
34.2 | 242 | 32.8 | 242
34.3 | 243 | 32.9 | 243
34.4 | 244 | 33 | 244
34.5 | 245 | 33.1 | 245
34.6 | 246 | 33.2 | 246
34.7 | 247 | 33.3 | 247
34.8 | 248 | 33.4 | 248
34.9 | 249 | 33.5 | 249
35 | 250 | 33.6 | 250
35.1 | 251 | 33.7 | 251
35.2 | 252 | 33.8 | 252
35.3 | 253 | 33.9 | 253
35.4 | 254 | 34 | 254
35.5 | 255 | 34.1 | 255
35.6 | 256 | 34.2 | 256
35.7 | 257 | 34.3 | 257
35.8 | 258 | 34.4 | 258
35.9 | 259 | 34.5 | 259
36 | 260 | 34.6 | 260
36.1 | 261 | 34.7 | 261
36.2 | 262 | 34.8 | 262
36.3 | 263 | 34.9 | 263
36.4 | 264 | 35 | 264
36.5 | 265 | 35.1 | 265
36.6 | 266 | 35.2 | 266
36.7 | 267 | 35.3 | 267
36.8 | 268 | 35.4 | 268
36.9 | 269 | 35.5 | 269
37 | 270 | 35.6 | 270
37.1 | 271 | 35.7 | 271
37.2 | 272 | 35.8 | 272
37.3 | 273 | 35.9 | 273
37.4 | 274 | 36 | 274
37.5 | 275 | 36.1 | 275
37.6 | 276 | 36.2 | 276
37.7 | 277 | 36.3 | 277
37.8 | 278 | 36.4 | 278
37.9 | 279 | 36.5 | 279
38 | 280 | 36.6 | 280
38.1 | 281 | 36.7 | 281
38.2 | 282 | 36.8 | 282
38.3 | 283 | 36.9 | 283
38.4 | 284 | 37 | 284
38.5 | 285 | 37.1 | 285
38.6 | 286 | 37.2 | 286
38.7 | 287 | 37.3 | 287
38.8 | 288 | 37.4 | 288
38.9 | 289 | 37.5 | 289
39 | 290 | 37.6 | 290
39.1 | 291 | 37.7 | 291
39.2 | 292 | 37.8 | 292
39.3 | 293 | 37.9 | 293
39.4 | 294 | 38 | 294
39.5 | 295 | 38.1 | 295
39.6 | 296 | 38.2 | 296
39.7 | 297 | 38.3 | 297
39.8 | 298 | 38.4 | 298
39.9 | 299 | 38.5 | 299
40 | 300 | 38.6 | 300
40.1 | 301 | 38.7 | 301
40.2 | 302 | 38.8 | 302
40.3 | 303 | 38.9 | 303
40.4 | 304 | 39 | 304
40.5 | 305 | 39.1 | 305
40.6 | 306 | 39.2 | 306
40.7 | 307 | 39.3 | 307
40.8 | 308 | 39.4 | 308
40.9 | 309 | 39.5 | 309
41 | 310 | 39.6 | 310
41.1 | 311 | 39.7 | 311
41.2 | 312 | 39.8 | 312
41.3 | 313 | 39.9 | 313
41.4 | 314 | 40 | 314
41.5 | 315 | 40.1 | 315
41.6 | 316 | 40.2 | 316
41.7 | 317 | 40.3 | 317
41.8 | 318 | 40.4 | 318
41.9 | 319 | 40.5 | 319
42 | 320 | 40.6 | 320
42.1 | 321 | 40.7 | 321
42.2 | 322 | 40.8 | 322
42.3 | 323 | 40.9 | 323
42.4 | 324 | 41 | 324
42.5 | 325 | 41.1 | 325
42.6 | 326 | 41.2 | 326
42.7 | 327 | 41.3 | 327
42.8 | 328 | 41.4 | 328
42.9 | 329 | 41.5 | 329
43 | 330 | 41.6 | 330
43.1 | 331 | 41.7 | 331
43.2 | 332 | 41.8 | 332
43.3 | 333 | 41.9 | 333
43.4 | 334 | 42 | 334
43.5 | 335 | 42.1 | 335
43.6 | 336 | 42.2 | 336
43.7 | 337 | 42.3 | 337
43.8 | 338 | 42.4 | 338
43.9 | 339 | 42.5 | 339
44 | 340 | 42.6 | 340
44.1 | 341 | 42.7 | 341
44.2 | 342 | 42.8 | 342
44.3 | 343 | 42.9 | 343
44.4 | 344 | 43 | 344
44.5 | 345 | 43.1 | 345
44.6 | 346 | 43.2 | 346
44.7 | 347 | 43.3 | 347
44.8 | 348 | 43.4 | 348
44.9 | 349 | 43.5 | 349
45 | 350 | 43.6 | 350
45.1 | 351 | 43.7 | 351
45.2 | 352 | 43.8 | 352
45.3 | 353 | 43.9 | 353
45.4 | 354 | 44 | 354
45.5 | 355 | 44.1 | 355
45.6 | 356 | 44.2 | 356
45.7 | 357 | 44.3 | 357
45.8 | 358 | 44.4 | 358
45.9 | 359 | 44.5 | 359
46 | 360 | 44.6 | 360
46.1 | 361 | 44.7 | 361
46.2 | 362 | 44.8 | 362
46.3 | 363 | 44.9 | 363
46.4 | 364 | 45 | 364
46.5 | 365 | 45.1 | 365
46.6 | 366 | 45.2 | 366
46.7 | 367 | 45.3 | 367
46.8 | 368 | 45.4 | 368
46.9 | 369 | 45.5 | 369
47 | 370 | 45.6 | 370
47.1 | 371 | 45.7 | 371
47.2 | 372 | 45.8 | 372
47.3 | 373 | 45.9 | 373
47.4 | 374 | 46 | 374
47.5 | 375 | 46.1 | 375
47.6 | 376 | 46.2 | 376
47.7 | 377 | 46.3 | 377
47.8 | 378 | 46.4 | 378
47.9 | 379 | 46.5 | 379
48 | 380 | 46.6 | 380
48.1 | 381 | 46.7 | 381
48.2 | 382 | 46.8 | 382
48.3 | 383 | 46.9 | 383
48.4 | 384 | 47 | 384
48.5 | 385 | 47.1 | 385
48.6 | 386 | 47.2 | 386
48.7 | 387 | 47.3 | 387
48.8 | 388 | 47.4 | 388
48.9 | 389 | 47.5 | 389
49 | 390 | 47.6 | 390
49.1 | 391 | 47.7 | 391
49.2 | 392 | 47.8 | 392
49.3 | 393 | 47.9 | 393
49.4 | 394 | 48 | 394
49.5 | 395 | 48.1 | 395
49.6 | 396 | 48.2 | 396
49.7 | 397 | 48.3 | 397
49.8 | 398 | 48.4 | 398
49.9 | 399 | 48.5 | 399
50 | 400 | 48.6 | 400
50.1 | 401 | 48.7 | 401
50.2 | 402 | 48.8 | 402
50.3 | 403 | 48.9 | 403
50.4 | 404 | 49 | 404
50.5 | 405 | 49.1 | 405
50.6 | 406 | 49.2 | 406
50.7 | 407 | 49.3 | 407
50.8 | 408 | 49.4 | 408
50.9 | 409 | 49.5 | 409
51 | 410 | 49.6 | 410
51.1 | 411 | 49.7 | 411
51.2 | 412 | 49.8 | 412
51.3 | 413 | 49.9 | 413
51.4 | 414 | 50 | 414
51.5 | 415 | 50.1 | 415
51.6 | 416 | 50.2 | 416
51.7 | 417 | 50.3 | 417
51.8 | 418 | 50.4 | 418
51.9 | 419 | 50.5 | 419
52 | 420 | 50.6 | 420
52.1 | 421 | 50.7 | 421
52.2 | 422 | 50.8 | 422
52.3 | 423 | 50.9 | 423
52.4 | 424 | 51 | 424
52.5 | 425 | 51.1 | 425
52.6 | 426 | 51.2 | 426
52.7 | 427 | 51.3 | 427
52.8 | 428 | 51.4 | 428
52.9 | 429 | 51.5 | 429
53 | 430 | 51.6 | 430
53.1 | 431 | 51.7 | 431
53.2 | 432 | 51.8 | 432
53.3 | 433 | 51.9 | 433
53.4 | 434 | 52 | 434
53.5 | 435 | 52.1 | 435
53.6 | 436 | 52.2 | 436
53.7 | 437 | 52.3 | 437
53.8 | 438 | 52.4 | 438
53.9 | 439 | 52.5 | 439
54 | 440 | 52.6 | 440
54.1 | 441 | 52.7 | 441
54.2 | 442 | 52.8 | 442
54.3 | 443
54.4 | 444
54.5 | 445
54.6 | 446
54.7 | 447
54.8 | 448
54.9 | 449
55 | 450
55.1 | 451
55.2 | 452
55.3 | 453
55.4 | 454
55.5 | 455
55.6 | 456
55.7 | 457
55.8 | 458
55.9 | 459
56 | 460
56.1 | 461
56.2 | 462
56.3 | 463
56.4 | 464
56.5 | 465
56.6 | 466
56.7 | 467
56.8 | 468
56.9 | 469
57 | 470
57.1 | 471
57.2 | 472
57.3 | 473
57.4 | 474
57.5 | 475
57.6 | 476
57.7 | 477
57.8 | 478
57.9 | 479
58 | 480
58.1 | 481
58.2 | 482
58.3 | 483
58.4 | 484
58.5 | 485
58.6 | 486
58.7 | 487
58.8 | 488
58.9 | 489
59 | 490
59.1 | 491
59.2 | 492
59.3 | 493
59.4 | 494
59.5 | 495
59.6 | 496
59.7 | 497
59.8 | 498
59.9 | 499
60 | 500
60.4 | 501
60.5 | 502
60.6 | 503
60.7 | 504
60.8 | 505
60.9 | 506
61 | 507
61.4 | 508
61.5 | 509
61.6 | 510
61.7 | 511
61.8 | 512
61.9 | 513
62 | 514
62.4 | 515
62.5 | 516
62.6 | 517
62.7 | 518
62.8 | 519
62.9 | 520
63 | 521
63.4 | 522
63.5 | 523
63.6 | 524
63.7 | 525
63.8 | 526
63.9 | 527
64 | 528
64.4 | 529
64.5 | 530
64.6 | 531
64.7 | 532
64.8 | 533
64.9 | 534
65 | 535
65.4 | 536
65.5 | 537
65.6 | 538
65.7 | 539
65.8 | 540

## 换算表 (hidden)
非泵送测区混凝土强度换算表
| 平均回弹值Rm | 测区混凝土强度换算值fccu,i(Mpa)
平均碳化深度值dm(mm)
|  | 0 | 0.5 | 1 | 1.5 | 2 | 2.5 | 3 | 3.5 | 4 | 4.5 | 5 | 5.5 | ≥6.0
100 | 20 | 10.3 | 10.1
101 | 20.1 | 10.4 | 10.2
102 | 20.2 | 10.5 | 10.3 | 10
103 | 20.3 | 10.6 | 10.4 | 10.1
104 | 20.4 | 10.7 | 10.5 | 10.2
105 | 20.5 | 10.9 | 10.7 | 10.3
106 | 20.6 | 11 | 10.8 | 10.4 | 10.1
107 | 20.7 | 11.1 | 10.9 | 10.5 | 10.2
108 | 20.8 | 11.2 | 11 | 10.6 | 10.3
109 | 20.9 | 11.3 | 11.1 | 10.7 | 10.4
110 | 21 | 11.4 | 11.2 | 10.8 | 10.5 | 10
111 | 21.1 | 11.5 | 11.3 | 10.9 | 10.6 | 10.1
112 | 21.2 | 11.6 | 11.4 | 11 | 10.7 | 10.2
113 | 21.3 | 11.7 | 11.5 | 11.1 | 10.8 | 10.3
114 | 21.4 | 11.8 | 11.6 | 11.2 | 10.9 | 10.4 | 10
115 | 21.5 | 11.9 | 11.7 | 11.3 | 11 | 10.5 | 10.1
116 | 21.6 | 12 | 11.8 | 11.4 | 11 | 10.6 | 10.2
117 | 21.7 | 12.2 | 12 | 11.6 | 11.2 | 10.7 | 10.4
118 | 21.8 | 12.3 | 12.1 | 11.7 | 11.3 | 10.8 | 10.5 | 10.1
119 | 21.9 | 12.4 | 12.2 | 11.8 | 11.4 | 10.9 | 10.6 | 10.2
120 | 22 | 12.5 | 12.2 | 11.9 | 11.5 | 11 | 10.6 | 10.2
121 | 22.1 | 12.6 | 12.3 | 12 | 11.6 | 11.1 | 10.7 | 10.3
122 | 22.2 | 12.7 | 12.4 | 12.1 | 11.7 | 11.2 | 10.8 | 10.4 | 10
123 | 22.3 | 12.9 | 12.6 | 12.3 | 11.9 | 11.3 | 10.9 | 10.6 | 10.2
124 | 22.4 | 13 | 12.7 | 12.4 | 12 | 11.4 | 11 | 10.7 | 10.3 | 10
125 | 22.5 | 13.1 | 12.8 | 12.5 | 12.1 | 11.5 | 11.1 | 10.8 | 10.4 | 10.1
126 | 22.6 | 13.2 | 12.9 | 12.5 | 12.1 | 11.6 | 11.2 | 10.8 | 10.4 | 10.2
127 | 22.7 | 13.3 | 13 | 12.6 | 12.2 | 11.7 | 11.3 | 10.9 | 10.5 | 10.3
128 | 22.8 | 13.4 | 13.1 | 12.7 | 12.3 | 11.8 | 11.4 | 11 | 10.6 | 10.3
129 | 22.9 | 13.6 | 13.3 | 12.9 | 12.5 | 12 | 11.5 | 11.1 | 10.7 | 10.4
130 | 23 | 13.7 | 13.4 | 13 | 12.6 | 12.1 | 11.6 | 11.2 | 10.8 | 10.5 | 10.1
131 | 23.1 | 13.8 | 13.5 | 13.1 | 12.7 | 12.2 | 11.7 | 11.3 | 10.9 | 10.6 | 10.2
132 | 23.2 | 13.9 | 13.6 | 13.2 | 12.8 | 12.2 | 11.8 | 11.4 | 11 | 10.7 | 10.3 | 10
133 | 23.3 | 14 | 13.7 | 13.3 | 12.9 | 12.3 | 11.9 | 11.5 | 11.1 | 10.8 | 10.4 | 10.1
134 | 23.4 | 14.1 | 13.8 | 13.4 | 13 | 12.4 | 12 | 11.6 | 11.2 | 10.9 | 10.4 | 10.2
135 | 23.5 | 14.3 | 14 | 13.6 | 13.1 | 12.6 | 12.1 | 11.7 | 11.3 | 11 | 10.6 | 10.3
136 | 23.6 | 14.4 | 14.1 | 13.7 | 13.2 | 12.7 | 12.2 | 11.8 | 11.4 | 11.1 | 10.7 | 10.4 | 10.1
137 | 23.7 | 14.5 | 14.2 | 13.8 | 13.3 | 12.8 | 12.3 | 11.9 | 11.5 | 11.2 | 10.8 | 10.5 | 10.2
138 | 23.8 | 14.6 | 14.3 | 13.9 | 13.4 | 12.8 | 12.4 | 12 | 11.5 | 11.2 | 10.8 | 10.5 | 10.2
139 | 23.9 | 14.8 | 14.5 | 14.1 | 13.6 | 13 | 12.6 | 12.1 | 11.7 | 11.4 | 10.9 | 10.6 | 10.3
140 | 24 | 14.9 | 14.6 | 14.2 | 13.7 | 13.1 | 12.7 | 12.2 | 11.8 | 11.5 | 11 | 10.7 | 10.4 | 10.1
141 | 24.1 | 15 | 14.7 | 14.3 | 13.8 | 13.2 | 12.8 | 12.3 | 11.9 | 11.6 | 11.1 | 10.8 | 10.5 | 10.2
142 | 24.2 | 15.1 | 14.8 | 14.3 | 13.9 | 13.3 | 12.8 | 12.4 | 11.9 | 11.6 | 11.2 | 10.9 | 10.6 | 10.3
143 | 24.3 | 15.3 | 15 | 14.5 | 14.1 | 13.5 | 13 | 12.5 | 12.1 | 11.8 | 11.3 | 11 | 10.7 | 10.4
144 | 24.4 | 15.4 | 15.1 | 14.6 | 14.2 | 13.6 | 13.1 | 12.6 | 12.2 | 11.9 | 11.4 | 11.1 | 10.8 | 10.4
145 | 24.5 | 15.5 | 15.2 | 14.7 | 14.3 | 13.7 | 13.2 | 12.7 | 12.3 | 12 | 11.5 | 11.2 | 10.9 | 10.5
146 | 24.6 | 15.6 | 15.3 | 14.8 | 14.4 | 13.7 | 13.3 | 12.8 | 12.3 | 12 | 11.5 | 11.2 | 10.9 | 10.6
147 | 24.7 | 15.8 | 15.5 | 15 | 14.5 | 13.9 | 13.4 | 12.9 | 12.5 | 12.1 | 11.7 | 11.3 | 11 | 10.7
148 | 24.8 | 15.9 | 15.6 | 15.1 | 14.6 | 14 | 13.5 | 13 | 12.6 | 12.2 | 11.8 | 11.4 | 11.1 | 10.7
149 | 24.9 | 16.1 | 15.8 | 15.3 | 14.8 | 14.2 | 13.7 | 13.2 | 12.7 | 12.4 | 11.9 | 11.6 | 11.2 | 10.8
150 | 25 | 16.2 | 15.9 | 15.4 | 14.9 | 14.3 | 13.8 | 13.3 | 12.8 | 12.5 | 12 | 11.7 | 11.3 | 10.9
151 | 25.1 | 16.3 | 16 | 15.5 | 15 | 14.4 | 13.9 | 13.4 | 12.9 | 12.6 | 12.1 | 11.8 | 11.4 | 11
152 | 25.2 | 16.4 | 16.1 | 15.6 | 15.1 | 14.4 | 13.9 | 13.4 | 13 | 12.6 | 12.1 | 11.8 | 11.5 | 11
153 | 25.3 | 16.6 | 16.3 | 15.8 | 15.3 | 14.6 | 14.1 | 13.6 | 13.1 | 12.8 | 12.3 | 11.9 | 11.6 | 11.1
154 | 25.4 | 16.7 | 16.4 | 15.9 | 15.4 | 14.7 | 14.2 | 13.7 | 13.2 | 12.9 | 12.4 | 12 | 11.7 | 11.2
155 | 25.5 | 16.8 | 16.5 | 16 | 15.6 | 14.8 | 14.3 | 13.8 | 13.3 | 13 | 12.5 | 12.1 | 11.8 | 11.3
156 | 25.6 | 16.9 | 16.6 | 16.1 | 15.7 | 14.9 | 14.4 | 13.9 | 13.4 | 13 | 12.5 | 12.2 | 11.8 | 11.3
157 | 25.7 | 17.1 | 16.8 | 16.2 | 15.8 | 15 | 14.5 | 14 | 13.5 | 13.1 | 12.6 | 12.3 | 11.9 | 11.4
158 | 25.8 | 17.2 | 16.9 | 16.3 | 15.8 | 15.1 | 14.6 | 14.1 | 13.6 | 13.2 | 12.7 | 12.4 | 12 | 11.5
159 | 25.9 | 17.4 | 17.1 | 16.5 | 16 | 15.3 | 14.8 | 14.3 | 13.7 | 13.4 | 12.9 | 12.5 | 12.1 | 11.6
160 | 26 | 17.5 | 17.2 | 16.6 | 16.1 | 15.4 | 14.9 | 14.4 | 13.8 | 13.5 | 13 | 12.6 | 12.2 | 11.6
161 | 26.1 | 17.7 | 17.3 | 16.8 | 16.3 | 15.6 | 15 | 14.5 | 13.9 | 13.6 | 13.1 | 12.7 | 12.3 | 11.7
162 | 26.2 | 17.8 | 17.4 | 16.9 | 16.4 | 15.7 | 15.1 | 14.6 | 14 | 13.7 | 13.2 | 12.8 | 12.4 | 11.8
163 | 26.3 | 17.9 | 17.5 | 17 | 16.5 | 15.8 | 15.2 | 14.7 | 14.1 | 13.8 | 13.3 | 12.9 | 12.5 | 11.9
164 | 26.4 | 18 | 17.6 | 17.1 | 16.6 | 15.8 | 15.3 | 14.8 | 14.2 | 13.9 | 13.3 | 13 | 12.6 | 12
165 | 26.5 | 18.2 | 17.8 | 17.3 | 16.7 | 16 | 15.5 | 14.9 | 14.3 | 14 | 13.4 | 13.1 | 12.7 | 12.1
166 | 26.6 | 18.3 | 17.9 | 17.4 | 16.8 | 16.1 | 15.6 | 15 | 14.4 | 14.1 | 13.5 | 13.2 | 12.8 | 12.1
167 | 26.7 | 18.5 | 18.1 | 17.6 | 17 | 16.3 | 15.7 | 15.2 | 14.5 | 14.2 | 13.7 | 13.3 | 12.9 | 12.2
168 | 26.8 | 18.6 | 18.2 | 17.7 | 17.1 | 16.4 | 15.8 | 15.3 | 14.6 | 14.3 | 13.8 | 13.4 | 12.9 | 12.3
169 | 26.9 | 18.8 | 18.4 | 17.9 | 17.3 | 16.5 | 16 | 15.4 | 14.7 | 14.5 | 13.9 | 13.5 | 13 | 12.4
170 | 27 | 18.9 | 18.5 | 18 | 17.4 | 16.6 | 16.1 | 15.5 | 14.8 | 14.6 | 14 | 13.6 | 13.1 | 12.4
171 | 27.1 | 19 | 18.6 | 18.1 | 17.5 | 16.7 | 16.2 | 15.6 | 14.9 | 14.7 | 14.1 | 13.7 | 13.2 | 12.5
172 | 27.2 | 19.1 | 18.7 | 18.1 | 17.6 | 16.8 | 16.2 | 15.7 | 15 | 14.7 | 14.1 | 13.8 | 13.3 | 12.6
173 | 27.3 | 19.3 | 18.9 | 18.3 | 17.7 | 16.9 | 16.3 | 15.8 | 15.1 | 14.8 | 14.2 | 13.9 | 13.4 | 12.7
174 | 27.4 | 19.4 | 19 | 18.4 | 17.8 | 17 | 16.4 | 15.9 | 15.2 | 14.9 | 14.3 | 14 | 13.4 | 12.7
175 | 27.5 | 19.6 | 19.2 | 18.6 | 17.9 | 17.1 | 16.5 | 16 | 15.3 | 15 | 14.4 | 14.1 | 13.5 | 12.8
176 | 27.6 | 19.7 | 19.3 | 18.7 | 18 | 17.2 | 16.6 | 16.1 | 15.4 | 15.1 | 14.5 | 14.1 | 13.6 | 12.9
177 | 27.7 | 19.9 | 19.5 | 18.9 | 18.1 | 17.3 | 16.7 | 16.2 | 15.5 | 15.2 | 14.6 | 14.2 | 13.7 | 13
178 | 27.8 | 20 | 19.6 | 19 | 18.2 | 17.4 | 16.8 | 16.3 | 15.6 | 15.3 | 14.7 | 14.2 | 13.7 | 13
179 | 27.9 | 20.2 | 19.7 | 19.1 | 18.3 | 17.5 | 16.9 | 16.4 | 15.7 | 15.4 | 14.8 | 14.3 | 13.8 | 13.1
180 | 28 | 20.3 | 19.7 | 19.2 | 18.4 | 17.6 | 17 | 16.5 | 15.8 | 15.4 | 14.8 | 14.4 | 13.9 | 13.2
181 | 28.1 | 20.5 | 19.9 | 19.4 | 18.5 | 17.7 | 17.1 | 16.6 | 15.9 | 15.5 | 14.9 | 14.5 | 14 | 13.3
182 | 28.2 | 20.6 | 20 | 19.5 | 18.6 | 17.8 | 17.2 | 16.7 | 16 | 15.6 | 15 | 14.6 | 14 | 13.3
183 | 28.3 | 20.8 | 20.2 | 19.6 | 18.7 | 17.9 | 17.3 | 16.8 | 16.1 | 15.7 | 15.1 | 14.7 | 14.1 | 13.4
184 | 28.4 | 20.9 | 20.3 | 19.7 | 18.8 | 18 | 17.4 | 16.9 | 16.2 | 15.8 | 15.2 | 14.8 | 14.2 | 13.5
185 | 28.5 | 21.1 | 20.5 | 19.9 | 19 | 18.1 | 17.5 | 17 | 16.3 | 15.9 | 15.3 | 14.9 | 14.3 | 13.6
186 | 28.6 | 21.2 | 20.6 | 20 | 19.1 | 18.2 | 17.6 | 17.1 | 16.4 | 16 | 15.4 | 15 | 14.3 | 13.6
187 | 28.7 | 21.4 | 20.8 | 20.1 | 19.3 | 18.4 | 17.7 | 17.2 | 16.5 | 16.1 | 15.5 | 15.1 | 14.4 | 13.7
188 | 28.8 | 21.5 | 20.9 | 20.2 | 19.4 | 18.5 | 17.8 | 17.3 | 16.6 | 16.2 | 15.6 | 15.2 | 14.5 | 13.8
189 | 28.9 | 21.7 | 21 | 20.4 | 19.5 | 18.6 | 18 | 17.4 | 16.7 | 16.3 | 15.7 | 15.3 | 14.6 | 13.9
190 | 29 | 21.8 | 21.1 | 20.5 | 19.6 | 18.7 | 18.1 | 17.5 | 16.8 | 16.4 | 15.8 | 15.4 | 14.6 | 13.9
191 | 29.1 | 22 | 21.3 | 20.7 | 19.8 | 18.9 | 18.2 | 17.6 | 16.9 | 16.5 | 15.9 | 15.5 | 14.7 | 14
192 | 29.2 | 22.1 | 21.4 | 20.8 | 19.9 | 19 | 18.3 | 17.7 | 17 | 16.6 | 16 | 15.6 | 14.8 | 14.1
193 | 29.3 | 22.3 | 21.6 | 21 | 20.1 | 19.2 | 18.5 | 17.8 | 17.1 | 16.7 | 16.1 | 15.7 | 14.9 | 14.2
194 | 29.4 | 22.4 | 21.7 | 21.1 | 20.2 | 19.3 | 18.6 | 17.9 | 17.2 | 16.8 | 16.2 | 15.8 | 15 | 14.2
195 | 29.5 | 22.6 | 21.9 | 21.2 | 20.3 | 19.4 | 18.7 | 18.1 | 17.4 | 16.9 | 16.3 | 15.9 | 15.1 | 14.3
196 | 29.6 | 22.7 | 22 | 21.3 | 20.4 | 19.5 | 18.8 | 18.2 | 17.5 | 17 | 16.4 | 16 | 15.1 | 14.4
197 | 29.7 | 22.9 | 22.2 | 21.5 | 20.6 | 19.7 | 19 | 18.3 | 17.6 | 17.1 | 16.5 | 16.1 | 15.2 | 14.5
198 | 29.8 | 23 | 22.3 | 21.6 | 20.7 | 19.8 | 19.1 | 18.4 | 17.7 | 17.2 | 16.6 | 16.2 | 15.3 | 14.5
199 | 29.9 | 23.2 | 22.5 | 21.8 | 20.9 | 19.9 | 19.2 | 18.5 | 17.8 | 17.3 | 16.7 | 16.3 | 15.4 | 14.6
200 | 30 | 23.3 | 22.6 | 21.9 | 21 | 20 | 19.3 | 18.6 | 17.9 | 17.4 | 16.8 | 16.4 | 15.4 | 14.7
201 | 30.1 | 23.5 | 22.8 | 22.1 | 21.1 | 20.2 | 19.5 | 18.8 | 18.1 | 17.5 | 16.9 | 16.5 | 15.5 | 14.8
202 | 30.2 | 23.6 | 22.9 | 22.2 | 21.2 | 20.3 | 19.6 | 18.9 | 18.2 | 17.6 | 17 | 16.6 | 15.6 | 14.9
203 | 30.3 | 23.8 | 23.1 | 22.4 | 21.4 | 20.5 | 19.7 | 19 | 18.3 | 17.7 | 17.1 | 16.7 | 15.7 | 15
204 | 30.4 | 23.9 | 23.2 | 22.5 | 21.5 | 20.6 | 19.8 | 19.1 | 18.4 | 17.8 | 17.2 | 16.8 | 15.8 | 15.1
205 | 30.5 | 24.1 | 23.4 | 22.7 | 21.7 | 20.8 | 20 | 19.3 | 18.6 | 17.9 | 17.4 | 16.9 | 15.9 | 15.2
206 | 30.6 | 24.3 | 23.6 | 22.8 | 21.9 | 20.9 | 20.2 | 19.4 | 18.7 | 18 | 17.5 | 17 | 16 | 15.2
207 | 30.7 | 24.5 | 23.8 | 23 | 22 | 21.1 | 20.3 | 19.6 | 18.8 | 18.1 | 17.6 | 17.1 | 16.1 | 15.3
208 | 30.8 | 24.6 | 23.9 | 23.1 | 22.1 | 21.2 | 20.4 | 19.7 | 18.9 | 18.2 | 17.7 | 17.2 | 16.2 | 15.4
209 | 30.9 | 24.8 | 24.1 | 23.3 | 22.3 | 21.3 | 20.6 | 19.8 | 19.1 | 18.3 | 17.8 | 17.3 | 16.3 | 15.5
210 | 31 | 24.9 | 24.2 | 23.4 | 22.4 | 21.4 | 20.7 | 19.9 | 19.2 | 18.4 | 17.9 | 17.4 | 16.4 | 15.5
211 | 31.1 | 25.1 | 24.3 | 23.6 | 22.6 | 21.6 | 20.8 | 20.1 | 19.3 | 18.5 | 18 | 17.5 | 16.5 | 15.6
212 | 31.2 | 25.2 | 24.4 | 23.7 | 22.7 | 21.7 | 20.9 | 20.2 | 19.4 | 18.6 | 18.1 | 17.6 | 16.6 | 15.7
213 | 31.3 | 25.4 | 24.6 | 23.9 | 22.9 | 21.9 | 21.1 | 20.4 | 19.6 | 18.8 | 18.3 | 17.7 | 16.8 | 15.8
214 | 31.4 | 25.6 | 24.8 | 24.1 | 23 | 22 | 21.2 | 20.5 | 19.7 | 18.9 | 18.4 | 17.8 | 16.9 | 15.8
215 | 31.5 | 25.8 | 25 | 24.2 | 23.2 | 22.2 | 21.4 | 20.6 | 19.8 | 19.1 | 18.5 | 17.9 | 17 | 15.9
216 | 31.6 | 25.9 | 25.1 | 24.3 | 23.3 | 22.3 | 21.5 | 20.7 | 19.9 | 19.2 | 18.6 | 18 | 17.1 | 16
217 | 31.7 | 26.1 | 25.3 | 24.5 | 23.5 | 22.4 | 21.6 | 20.9 | 20.1 | 19.3 | 18.8 | 18.1 | 17.2 | 16.1
218 | 31.8 | 26.2 | 25.4 | 24.6 | 23.6 | 22.5 | 21.7 | 21 | 20.2 | 19.4 | 18.9 | 18.2 | 17.3 | 16.2
219 | 31.9 | 26.4 | 25.6 | 24.8 | 23.8 | 22.7 | 21.9 | 21.1 | 20.3 | 19.5 | 19 | 18.3 | 17.4 | 16.3
220 | 32 | 26.5 | 25.7 | 24.9 | 23.9 | 22.8 | 22 | 21.2 | 20.4 | 19.6 | 19.1 | 18.4 | 17.5 | 16.4
221 | 32.1 | 26.7 | 25.9 | 25.1 | 24.1 | 23 | 22.2 | 21.4 | 20.6 | 19.8 | 19.3 | 18.5 | 17.6 | 16.5
222 | 32.2 | 26.9 | 26.1 | 25.3 | 24.2 | 23.1 | 22.3 | 21.5 | 20.7 | 19.9 | 19.4 | 18.6 | 17.7 | 16.6
223 | 32.3 | 27.1 | 26.3 | 25.5 | 24.4 | 23.3 | 22.5 | 21.7 | 20.8 | 20 | 19.5 | 18.7 | 17.8 | 16.7
224 | 32.4 | 27.2 | 26.4 | 25.6 | 24.5 | 23.4 | 22.6 | 21.8 | 20.9 | 20.1 | 19.6 | 18.8 | 17.9 | 16.8
225 | 32.5 | 27.4 | 26.6 | 25.8 | 24.7 | 23.6 | 22.8 | 22 | 21.1 | 20.3 | 19.8 | 18.9 | 18 | 16.9
226 | 32.6 | 27.6 | 26.8 | 25.9 | 24.8 | 23.7 | 22.9 | 22.1 | 21.3 | 20.4 | 19.9 | 19 | 18.1 | 17
227 | 32.7 | 27.8 | 27 | 26.1 | 25 | 23.9 | 23.1 | 22.2 | 21.4 | 20.5 | 20 | 19.1 | 18.2 | 17.1
228 | 32.8 | 27.9 | 27.1 | 26.2 | 25.1 | 24 | 23.2 | 22.3 | 21.5 | 20.6 | 20.1 | 19.2 | 18.3 | 17.2
229 | 32.9 | 28.1 | 27.3 | 26.4 | 25.3 | 24.2 | 23.3 | 22.5 | 21.6 | 20.8 | 20.2 | 19.3 | 18.4 | 17.3
230 | 33 | 28.2 | 27.4 | 26.5 | 25.4 | 24.3 | 23.4 | 22.6 | 21.7 | 20.9 | 20.3 | 19.4 | 18.5 | 17.4
231 | 33.1 | 28.4 | 27.6 | 26.7 | 25.6 | 24.5 | 23.6 | 22.8 | 21.9 | 21.1 | 20.4 | 19.5 | 18.6 | 17.5
232 | 33.2 | 28.6 | 27.7 | 26.8 | 25.7 | 24.6 | 23.7 | 22.9 | 22 | 21.2 | 20.5 | 19.6 | 18.7 | 17.6
233 | 33.3 | 28.8 | 27.9 | 27 | 25.9 | 24.8 | 23.9 | 23 | 22.2 | 21.3 | 20.6 | 19.7 | 18.8 | 17.7
234 | 33.4 | 28.9 | 28 | 27.1 | 26 | 24.9 | 24 | 23.1 | 22.3 | 21.4 | 20.7 | 19.8 | 18.9 | 17.8
235 | 33.5 | 29.1 | 28.2 | 27.3 | 26.2 | 25.1 | 24.1 | 23.2 | 22.5 | 21.6 | 20.8 | 19.9 | 19 | 17.9
236 | 33.6 | 29.3 | 28.4 | 27.4 | 26.4 | 25.2 | 24.2 | 23.3 | 22.6 | 21.7 | 20.9 | 20 | 19.1 | 18
237 | 33.7 | 29.5 | 28.6 | 27.6 | 26.5 | 25.3 | 24.3 | 23.4 | 22.7 | 21.8 | 21 | 20.1 | 19.2 | 18.1
238 | 33.8 | 29.6 | 28.7 | 27.7 | 26.6 | 25.4 | 24.4 | 23.5 | 22.8 | 21.9 | 21.1 | 20.2 | 19.3 | 18.2
239 | 33.9 | 29.8 | 28.9 | 27.9 | 26.7 | 25.5 | 24.5 | 23.6 | 22.9 | 22 | 21.2 | 20.3 | 19.4 | 18.3
240 | 34 | 30 | 29.1 | 28 | 26.8 | 25.6 | 24.6 | 23.7 | 23 | 22.1 | 21.3 | 20.4 | 19.5 | 18.3
241 | 34.1 | 30.2 | 29.3 | 28.2 | 26.9 | 25.7 | 24.7 | 23.8 | 23.1 | 22.2 | 21.4 | 20.5 | 19.6 | 18.4
242 | 34.2 | 30.3 | 29.4 | 28.3 | 27 | 25.8 | 24.8 | 23.9 | 23.2 | 22.3 | 21.5 | 20.6 | 19.7 | 18.4
243 | 34.3 | 30.5 | 29.6 | 28.5 | 27.1 | 25.9 | 24.9 | 24 | 23.3 | 22.4 | 21.6 | 20.7 | 19.8 | 18.5
244 | 34.4 | 30.7 | 29.8 | 28.6 | 27.2 | 26 | 25 | 24.1 | 23.4 | 22.5 | 21.7 | 20.8 | 19.8 | 18.6
245 | 34.5 | 30.9 | 30 | 28.8 | 27.3 | 26.1 | 25.1 | 24.2 | 23.5 | 22.6 | 21.8 | 20.9 | 19.9 | 18.7
246 | 34.6 | 31.1 | 30.2 | 28.9 | 27.4 | 26.2 | 25.2 | 24.3 | 23.6 | 22.7 | 21.9 | 21 | 20 | 18.8
247 | 34.7 | 31.3 | 30.4 | 29.1 | 27.5 | 26.3 | 25.3 | 24.4 | 23.7 | 22.8 | 22 | 21.1 | 20.1 | 18.9
248 | 34.8 | 31.4 | 30.5 | 29.2 | 27.6 | 26.4 | 25.4 | 24.5 | 23.8 | 22.9 | 22.1 | 21.2 | 20.2 | 19
249 | 34.9 | 31.6 | 30.7 | 29.4 | 27.8 | 26.6 | 25.6 | 24.7 | 23.9 | 23.1 | 22.2 | 21.3 | 20.3 | 19.1
250 | 35 | 31.8 | 30.8 | 29.6 | 28 | 26.7 | 25.8 | 24.8 | 24 | 23.2 | 22.3 | 21.4 | 20.4 | 19.2
251 | 35.1 | 32 | 31 | 29.8 | 28.1 | 26.9 | 25.9 | 24.9 | 24.1 | 23.3 | 22.4 | 21.5 | 20.5 | 19.3
252 | 35.2 | 32.1 | 31.1 | 29.9 | 28.2 | 27 | 26 | 25 | 24.2 | 23.4 | 22.5 | 21.6 | 20.6 | 19.4
253 | 35.3 | 32.3 | 31.3 | 30.1 | 28.4 | 27.2 | 26.2 | 25.2 | 24.3 | 23.6 | 22.7 | 21.7 | 20.7 | 19.5
254 | 35.4 | 32.5 | 31.5 | 30.2 | 28.6 | 27.3 | 26.3 | 25.4 | 24.4 | 23.7 | 22.8 | 21.8 | 20.8 | 19.6
255 | 35.5 | 32.7 | 31.7 | 30.4 | 28.8 | 27.5 | 26.5 | 25.6 | 24.6 | 23.9 | 22.9 | 21.9 | 20.9 | 19.7
256 | 35.6 | 32.9 | 31.9 | 30.6 | 29 | 27.6 | 26.6 | 25.7 | 24.7 | 24 | 23 | 22 | 21 | 19.8
257 | 35.7 | 33.1 | 32.1 | 30.8 | 29.2 | 27.8 | 26.8 | 25.9 | 24.9 | 24.2 | 23.2 | 22.1 | 21.1 | 19.9
258 | 35.8 | 33.3 | 32.3 | 31 | 29.3 | 28 | 27 | 26 | 25 | 24.3 | 23.3 | 22.2 | 21.2 | 20
259 | 35.9 | 33.5 | 32.5 | 31.1 | 29.5 | 28.1 | 27.1 | 26.1 | 25.1 | 24.4 | 23.4 | 22.3 | 21.3 | 20.1
260 | 36 | 33.6 | 32.6 | 31.2 | 29.6 | 28.2 | 27.2 | 26.2 | 25.2 | 24.5 | 23.5 | 22.4 | 21.4 | 20.2
261 | 36.1 | 33.8 | 32.8 | 31.4 | 29.8 | 28.4 | 27.4 | 26.4 | 25.4 | 24.7 | 23.7 | 22.5 | 21.5 | 20.3
262 | 36.2 | 34 | 33 | 31.6 | 29.9 | 28.6 | 27.5 | 26.5 | 25.5 | 24.8 | 23.8 | 22.6 | 21.6 | 20.4
263 | 36.3 | 34.2 | 33.2 | 31.8 | 30.1 | 28.8 | 27.7 | 26.7 | 25.7 | 25 | 24 | 22.7 | 21.7 | 20.5
264 | 36.4 | 34.4 | 33.4 | 32 | 30.3 | 28.9 | 27.9 | 26.8 | 25.8 | 25.1 | 24.1 | 22.8 | 21.8 | 20.6
265 | 36.5 | 34.6 | 33.6 | 32.2 | 30.5 | 29.1 | 28.1 | 27 | 26 | 25.3 | 24.3 | 22.9 | 21.9 | 20.8
266 | 36.6 | 34.8 | 33.8 | 32.4 | 30.6 | 29.2 | 28.2 | 27.1 | 26.1 | 25.4 | 24.4 | 23 | 22 | 20.9
267 | 36.7 | 35 | 34 | 32.6 | 30.8 | 29.4 | 28.4 | 27.3 | 26.3 | 25.6 | 24.5 | 23.1 | 22.1 | 21
268 | 36.8 | 35.2 | 34.1 | 32.7 | 31 | 29.6 | 28.5 | 27.5 | 26.4 | 25.7 | 24.6 | 23.2 | 22.2 | 21.1
269 | 36.9 | 35.4 | 34.3 | 32.9 | 31.1 | 29.7 | 28.7 | 27.6 | 26.5 | 25.8 | 24.7 | 23.3 | 22.3 | 21.2
270 | 37 | 35.5 | 34.4 | 33 | 31.2 | 29.8 | 28.8 | 27.7 | 26.6 | 25.9 | 24.8 | 23.4 | 22.4 | 21.3
271 | 37.1 | 35.7 | 34.6 | 33.2 | 31.4 | 30 | 29 | 27.9 | 26.8 | 26.1 | 25 | 23.6 | 22.5 | 21.4
272 | 37.2 | 35.9 | 34.8 | 33.4 | 31.6 | 30.2 | 29.1 | 28 | 26.9 | 26.2 | 25.1 | 23.7 | 22.6 | 21.5
273 | 37.3 | 36.1 | 35 | 33.6 | 31.8 | 30.4 | 29.3 | 28.2 | 27.1 | 26.4 | 25.3 | 23.9 | 22.8 | 21.7
274 | 37.4 | 36.3 | 35.2 | 33.8 | 31.9 | 30.5 | 29.4 | 28.3 | 27.2 | 26.5 | 25.4 | 24 | 22.9 | 21.8
275 | 37.5 | 36.5 | 35.4 | 34 | 32.1 | 30.7 | 29.6 | 28.5 | 27.4 | 26.7 | 25.6 | 24.1 | 23 | 21.9
276 | 37.6 | 36.7 | 35.6 | 34.1 | 32.3 | 30.8 | 29.7 | 28.6 | 27.5 | 26.8 | 25.7 | 24.2 | 23.1 | 22
277 | 37.7 | 36.9 | 35.8 | 34.3 | 32.5 | 31 | 29.9 | 28.8 | 27.7 | 27 | 25.9 | 24.4 | 23.3 | 22.2
278 | 37.8 | 37.1 | 36 | 34.5 | 32.6 | 31.2 | 30 | 28.9 | 27.8 | 27.1 | 26 | 24.5 | 23.4 | 22.3
279 | 37.9 | 37.3 | 36.2 | 34.7 | 32.8 | 31.4 | 30.2 | 29.1 | 28 | 27.3 | 26.1 | 24.7 | 23.5 | 22.4
280 | 38 | 37.5 | 36.4 | 34.9 | 33 | 31.5 | 30.3 | 29.2 | 28.1 | 27.4 | 26.2 | 24.8 | 23.6 | 22.5
281 | 38.1 | 37.7 | 36.6 | 35.1 | 33.2 | 31.7 | 30.5 | 29.4 | 28.3 | 27.6 | 26.4 | 24.9 | 23.8 | 22.6
282 | 38.2 | 37.9 | 36.8 | 35.2 | 33.4 | 31.8 | 30.6 | 29.5 | 28.4 | 27.7 | 26.5 | 25 | 23.9 | 22.7
283 | 38.3 | 38.1 | 37 | 35.4 | 33.6 | 32 | 30.8 | 29.7 | 28.6 | 27.9 | 26.7 | 25.2 | 24 | 22.9
284 | 38.4 | 38.3 | 37.2 | 35.6 | 33.7 | 32.1 | 30.9 | 29.8 | 28.7 | 28 | 26.8 | 25.3 | 24.1 | 23
285 | 38.5 | 38.5 | 37.4 | 35.8 | 33.9 | 32.3 | 31.1 | 30 | 28.9 | 28.2 | 26.9 | 25.4 | 24.3 | 23.1
286 | 38.6 | 38.7 | 37.5 | 36 | 34.1 | 32.4 | 31.2 | 30.1 | 29 | 28.3 | 27 | 25.5 | 24.4 | 23.2
287 | 38.7 | 38.9 | 37.7 | 36.2 | 34.3 | 32.6 | 31.4 | 30.3 | 29.2 | 28.4 | 27.1 | 25.7 | 24.5 | 23.4
288 | 38.8 | 39.1 | 37.9 | 36.4 | 34.4 | 32.7 | 31.5 | 30.4 | 29.3 | 28.5 | 27.2 | 25.8 | 24.6 | 23.5
289 | 38.9 | 39.3 | 38.1 | 36.6 | 34.6 | 32.9 | 31.7 | 30.5 | 29.5 | 28.7 | 27.3 | 25.9 | 24.7 | 23.6
290 | 39 | 39.5 | 38.2 | 36.7 | 34.7 | 33 | 31.8 | 30.6 | 29.6 | 28.8 | 27.4 | 26 | 24.8 | 23.7
291 | 39.1 | 39.7 | 38.4 | 36.9 | 34.9 | 33.2 | 32 | 30.7 | 29.7 | 28.9 | 27.5 | 26.1 | 24.9 | 23.9
292 | 39.2 | 39.9 | 38.5 | 37 | 35 | 33.3 | 32.1 | 30.8 | 29.8 | 29 | 27.6 | 26.2 | 25 | 24
293 | 39.3 | 40.1 | 38.7 | 37.2 | 35.2 | 33.5 | 32.3 | 30.9 | 29.9 | 29.1 | 27.7 | 26.3 | 25.1 | 24.1
294 | 39.4 | 40.3 | 38.8 | 37.3 | 35.3 | 33.6 | 32.4 | 31 | 30 | 29.2 | 27.8 | 26.4 | 25.2 | 24.2
295 | 39.5 | 40.5 | 39 | 37.5 | 35.5 | 33.8 | 32.6 | 31.1 | 30.1 | 29.3 | 27.9 | 26.5 | 25.3 | 24.3
296 | 39.6 | 40.7 | 39.1 | 37.6 | 35.6 | 33.9 | 32.7 | 31.2 | 30.2 | 29.4 | 28 | 26.6 | 25.4 | 24.4
297 | 39.7 | 41 | 39.4 | 37.8 | 35.8 | 34.1 | 32.9 | 31.3 | 30.4 | 29.6 | 28.1 | 26.7 | 25.5 | 24.6
298 | 39.8 | 41.2 | 39.6 | 38 | 35.9 | 34.2 | 33 | 31.4 | 30.5 | 29.7 | 28.2 | 26.8 | 25.6 | 24.7
299 | 39.9 | 41.4 | 39.8 | 38.2 | 36.1 | 34.4 | 33.2 | 31.6 | 30.7 | 29.9 | 28.3 | 26.9 | 25.7 | 24.9
300 | 40 | 41.6 | 39.9 | 38.3 | 36.2 | 34.5 | 33.3 | 31.7 | 30.8 | 30 | 28.4 | 27 | 25.8 | 25
301 | 40.1 | 41.8 | 40.1 | 38.5 | 36.4 | 34.7 | 33.5 | 31.9 | 31 | 30.1 | 28.5 | 27.2 | 25.9 | 25.1
302 | 40.2 | 42 | 40.3 | 38.6 | 36.5 | 34.8 | 33.6 | 32 | 31.1 | 30.2 | 28.6 | 27.3 | 26 | 25.2
303 | 40.3 | 42.2 | 40.5 | 38.8 | 36.7 | 35 | 33.8 | 32.2 | 31.3 | 30.4 | 28.7 | 27.5 | 26.1 | 25.3
304 | 40.4 | 42.4 | 40.7 | 39 | 36.9 | 35.1 | 33.9 | 32.3 | 31.4 | 30.5 | 28.8 | 27.6 | 26.2 | 25.4
305 | 40.5 | 42.6 | 40.9 | 39.2 | 37.1 | 35.3 | 34.1 | 32.5 | 31.6 | 30.7 | 29 | 27.7 | 26.4 | 25.6
306 | 40.6 | 42.8 | 41.1 | 39.4 | 37.2 | 35.4 | 34.2 | 32.6 | 31.7 | 30.8 | 29.1 | 27.8 | 26.5 | 25.7
307 | 40.7 | 43.1 | 41.4 | 39.6 | 37.5 | 35.6 | 34.4 | 32.8 | 31.9 | 31 | 29.3 | 28 | 26.7 | 25.9
308 | 40.8 | 43.3 | 41.6 | 39.8 | 37.7 | 35.7 | 34.5 | 32.9 | 32 | 31.2 | 29.4 | 28.1 | 26.8 | 26
309 | 40.9 | 43.5 | 41.8 | 40 | 37.9 | 35.9 | 34.7 | 33.1 | 32.2 | 31.4 | 29.6 | 28.3 | 27 | 26.1
310 | 41 | 43.7 | 42 | 40.2 | 38 | 36 | 34.8 | 33.2 | 32.3 | 31.5 | 29.7 | 28.4 | 27.1 | 26.2
311 | 41.1 | 43.9 | 42.2 | 40.4 | 38.2 | 36.2 | 35 | 33.4 | 32.5 | 31.7 | 29.9 | 28.6 | 27.2 | 26.4
312 | 41.2 | 44.1 | 42.3 | 40.6 | 38.4 | 36.3 | 35.1 | 33.5 | 32.6 | 31.8 | 30 | 28.7 | 27.3 | 26.5
313 | 41.3 | 44.3 | 42.5 | 40.8 | 38.6 | 36.5 | 35.3 | 33.7 | 32.8 | 31.9 | 30.2 | 28.8 | 27.5 | 26.6
314 | 41.4 | 44.5 | 42.7 | 40.9 | 38.7 | 36.6 | 35.4 | 33.8 | 32.9 | 32 | 30.3 | 28.9 | 27.6 | 26.7
315 | 41.5 | 44.8 | 43 | 41.2 | 39 | 36.8 | 35.6 | 34 | 33.1 | 32.2 | 30.5 | 29.1 | 27.8 | 26.9
316 | 41.6 | 45 | 43.2 | 41.4 | 39.2 | 36.9 | 35.7 | 34.2 | 33.3 | 32.4 | 30.6 | 29.2 | 27.9 | 27
317 | 41.7 | 45.2 | 43.4 | 41.6 | 39.4 | 37.1 | 35.9 | 34.4 | 33.5 | 32.6 | 30.8 | 29.4 | 28 | 27.1
318 | 41.8 | 45.4 | 43.6 | 41.8 | 39.5 | 37.2 | 36 | 34.5 | 33.6 | 32.7 | 30.9 | 29.5 | 28.1 | 27.2
319 | 41.9 | 45.7 | 43.9 | 42 | 39.7 | 37.4 | 36.2 | 34.7 | 33.8 | 32.9 | 31.1 | 29.7 | 28.3 | 27.4
320 | 42 | 45.9 | 44.1 | 42.2 | 39.9 | 37.6 | 36.3 | 34.9 | 34 | 33 | 31.2 | 29.8 | 28.5 | 27.5
321 | 42.1 | 46.1 | 44.3 | 42.4 | 40.1 | 37.8 | 36.5 | 35.1 | 34.2 | 33.2 | 31.4 | 30 | 28.6 | 27.7
322 | 42.2 | 46.3 | 44.4 | 42.6 | 40.3 | 38 | 36.6 | 35.2 | 34.3 | 33.3 | 31.5 | 30.1 | 28.7 | 27.8
323 | 42.3 | 46.5 | 44.6 | 42.8 | 40.5 | 38.2 | 36.8 | 35.4 | 34.5 | 33.5 | 31.7 | 30.3 | 28.9 | 27.9
324 | 42.4 | 46.7 | 44.8 | 43 | 40.6 | 38.3 | 36.9 | 35.5 | 34.6 | 33.6 | 31.8 | 30.4 | 29 | 28
325 | 42.5 | 47 | 45.1 | 43.2 | 40.9 | 38.5 | 37.1 | 35.7 | 34.8 | 33.8 | 32 | 30.6 | 29.2 | 28.2
326 | 42.6 | 47.2 | 45.3 | 43.4 | 41.1 | 38.7 | 37.3 | 35.9 | 34.9 | 34 | 32.1 | 30.7 | 29.3 | 28.3
327 | 42.7 | 47.4 | 45.5 | 43.6 | 41.3 | 38.9 | 37.5 | 36.1 | 35.1 | 34.2 | 32.3 | 30.8 | 29.4 | 28.5
328 | 42.8 | 47.6 | 45.7 | 43.8 | 41.4 | 39 | 37.6 | 36.2 | 35.2 | 34.3 | 32.4 | 30.9 | 29.5 | 28.6
329 | 42.9 | 47.9 | 46 | 44 | 41.6 | 39.2 | 37.8 | 36.4 | 35.4 | 34.5 | 32.6 | 31.1 | 29.7 | 28.8
330 | 43 | 48.1 | 46.2 | 44.2 | 41.8 | 39.4 | 38 | 36.6 | 35.6 | 34.6 | 32.7 | 31.3 | 29.8 | 28.9
331 | 43.1 | 48.3 | 46.4 | 44.4 | 42 | 39.6 | 38.2 | 36.8 | 35.8 | 34.8 | 32.9 | 31.4 | 30 | 29
332 | 43.2 | 48.5 | 46.6 | 44.6 | 42.2 | 39.8 | 38.3 | 36.9 | 35.9 | 34.9 | 33 | 31.5 | 30.1 | 29.1
333 | 43.3 | 48.8 | 46.8 | 44.9 | 42.4 | 40 | 38.5 | 37.1 | 36.1 | 35.1 | 33.2 | 31.7 | 30.3 | 29.3
334 | 43.4 | 49 | 47 | 45.1 | 42.6 | 40.2 | 38.7 | 37.2 | 36.3 | 35.3 | 33.3 | 31.8 | 30.4 | 29.4
335 | 43.5 | 49.2 | 47.2 | 45.3 | 42.8 | 40.4 | 38.9 | 37.4 | 36.5 | 35.5 | 33.5 | 32 | 30.5 | 29.5
336 | 43.6 | 49.4 | 47.4 | 45.4 | 43 | 40.5 | 39 | 37.5 | 36.6 | 35.6 | 33.6 | 32.1 | 30.6 | 29.6
337 | 43.7 | 49.7 | 47.7 | 45.7 | 43.2 | 40.7 | 39.2 | 37.7 | 36.8 | 35.8 | 33.8 | 32.3 | 30.8 | 29.8
338 | 43.8 | 49.9 | 47.9 | 45.9 | 43.4 | 40.9 | 39.4 | 37.9 | 36.9 | 35.9 | 33.9 | 32.4 | 30.9 | 29.9
339 | 43.9 | 50.2 | 48.2 | 46.2 | 43.6 | 41.1 | 39.6 | 38.1 | 37.1 | 36.1 | 34.1 | 32.6 | 31.1 | 30.1
340 | 44 | 50.4 | 48.4 | 46.4 | 43.8 | 41.3 | 39.8 | 38.3 | 37.3 | 36.3 | 34.3 | 32.8 | 31.2 | 30.2
341 | 44.1 | 50.6 | 48.6 | 46.6 | 44 | 41.5 | 40 | 38.5 | 37.5 | 36.5 | 34.4 | 32.9 | 31.4 | 30.4
342 | 44.2 | 50.8 | 48.8 | 46.7 | 44.2 | 41.7 | 40.1 | 38.6 | 37.6 | 36.6 | 34.5 | 33 | 31.5 | 30.5
343 | 44.3 | 51.1 | 49 | 47 | 44.4 | 41.9 | 40.3 | 38.8 | 37.8 | 36.8 | 34.7 | 33.2 | 31.7 | 30.7
344 | 44.4 | 51.3 | 49.2 | 47.2 | 44.6 | 42.1 | 40.5 | 39 | 38 | 36.9 | 34.9 | 33.3 | 31.8 | 30.8
345 | 44.5 | 51.5 | 49.4 | 47.4 | 44.8 | 42.3 | 40.7 | 39.2 | 38.2 | 37.1 | 35.1 | 33.5 | 32 | 30.9
346 | 44.6 | 51.7 | 49.6 | 47.6 | 45 | 42.4 | 40.8 | 39.3 | 38.3 | 37.2 | 35.2 | 33.6 | 32.1 | 31
347 | 44.7 | 52 | 49.9 | 47.8 | 45.2 | 42.6 | 41 | 39.5 | 38.5 | 37.4 | 35.4 | 33.8 | 32.3 | 31.2
348 | 44.8 | 52.2 | 50.1 | 48 | 45.4 | 42.8 | 41.2 | 39.7 | 38.6 | 37.6 | 35.5 | 33.9 | 32.4 | 31.3
349 | 44.9 | 52.5 | 50.4 | 48.3 | 45.6 | 43 | 41.4 | 39.9 | 38.8 | 37.8 | 35.7 | 34.1 | 32.6 | 31.5
350 | 45 | 52.7 | 50.6 | 48.5 | 45.8 | 43.2 | 41.6 | 40.1 | 39 | 37.9 | 35.8 | 34.3 | 32.7 | 31.6
351 | 45.1 | 53 | 50.9 | 48.7 | 46.1 | 43.4 | 41.8 | 40.3 | 39.2 | 38.1 | 36 | 34.5 | 32.9 | 31.8
352 | 45.2 | 53.2 | 51.1 | 48.9 | 46.3 | 43.6 | 42 | 40.4 | 39.4 | 38.3 | 36.2 | 34.6 | 33 | 31.9
353 | 45.3 | 53.4 | 51.3 | 49.2 | 46.5 | 43.8 | 42.2 | 40.6 | 39.6 | 38.5 | 36.3 | 34.7 | 33.1 | 32.1
354 | 45.4 | 53.6 | 51.5 | 49.4 | 46.6 | 44 | 42.3 | 40.7 | 39.7 | 38.6 | 36.4 | 34.8 | 33.2 | 32.2
355 | 45.5 | 53.9 | 51.7 | 49.6 | 46.9 | 44.2 | 42.5 | 40.9 | 39.9 | 38.8 | 36.6 | 35 | 33.4 | 32.4
356 | 45.6 | 54.1 | 51.9 | 49.8 | 47.1 | 44.4 | 42.7 | 41.1 | 40 | 39 | 36.8 | 35.2 | 33.5 | 32.5
357 | 45.7 | 54.4 | 52.2 | 50 | 47.3 | 44.6 | 42.9 | 41.3 | 40.2 | 39.2 | 37 | 35.4 | 33.7 | 32.7
358 | 45.8 | 54.6 | 52.4 | 50.2 | 47.5 | 44.8 | 43.1 | 41.5 | 40.4 | 39.3 | 37.1 | 35.5 | 33.9 | 32.8
359 | 45.9 | 54.8 | 52.6 | 50.4 | 47.7 | 45 | 43.3 | 41.7 | 40.6 | 39.5 | 37.3 | 35.7 | 34.1 | 33
360 | 46 | 55 | 52.8 | 50.6 | 47.9 | 45.2 | 43.5 | 41.9 | 40.8 | 39.7 | 37.5 | 35.8 | 34.2 | 33.1
361 | 46.1 | 55.3 | 53.1 | 50.9 | 48.1 | 45.4 | 43.7 | 42.1 | 41 | 39.9 | 37.6 | 36 | 34.3 | 33.2
362 | 46.2 | 55.5 | 53.3 | 51.1 | 48.3 | 45.5 | 43.8 | 42.2 | 41.1 | 40 | 37.7 | 36.1 | 34.4 | 33.3
363 | 46.3 | 55.8 | 53.6 | 51.3 | 48.5 | 45.7 | 44 | 42.4 | 41.3 | 40.2 | 37.9 | 36.3 | 34.6 | 33.5
364 | 46.4 | 56 | 53.8 | 51.5 | 48.7 | 45.9 | 44.2 | 42.6 | 41.4 | 40.3 | 38.1 | 36.4 | 34.7 | 33.6
365 | 46.5 | 56.3 | 54 | 51.8 | 49 | 46.1 | 44.4 | 42.8 | 41.6 | 40.5 | 38.3 | 36.6 | 34.9 | 33.8
366 | 46.6 | 56.5 | 54.2 | 52 | 49.2 | 46.3 | 44.6 | 42.9 | 41.8 | 40.7 | 38.4 | 36.7 | 35 | 33.9
367 | 46.7 | 56.8 | 54.5 | 52.2 | 49.4 | 46.5 | 44.8 | 43.1 | 42 | 40.9 | 38.6 | 36.9 | 35.2 | 34.1
368 | 46.8 | 57 | 54.7 | 52.4 | 49.6 | 46.7 | 45 | 43.3 | 42.2 | 41 | 38.8 | 37 | 35.3 | 34.2
369 | 46.9 | 57.3 | 55 | 52.7 | 49.8 | 47 | 45.1 | 43.5 | 42.4 | 41.2 | 39 | 37.2 | 35.5 | 34.4
370 | 47 | 57.5 | 55.2 | 52.9 | 50 | 47.2 | 45.2 | 43.7 | 42.6 | 41.4 | 39.1 | 37.4 | 35.6 | 34.5
371 | 47.1 | 57.8 | 55.5 | 53.2 | 50.3 | 47.4 | 45.5 | 43.9 | 42.8 | 41.6 | 39.3 | 37.6 | 35.8 | 34.7
372 | 47.2 | 58 | 55.7 | 53.4 | 50.5 | 47.6 | 45.8 | 44.1 | 42.9 | 41.8 | 39.4 | 37.7 | 36 | 34.8
373 | 47.3 | 58.3 | 56 | 53.6 | 50.7 | 47.8 | 46 | 44.3 | 43.1 | 42 | 39.6 | 37.9 | 36.2 | 35
374 | 47.4 | 58.5 | 56.2 | 53.8 | 50.9 | 48 | 46.2 | 44.5 | 43.3 | 42.1 | 39.8 | 38 | 36.3 | 35.1
375 | 47.5 | 58.8 | 56.4 | 54.1 | 51.1 | 48.2 | 46.4 | 44.7 | 43.5 | 42.3 | 40 | 38.2 | 36.5 | 35.3
376 | 47.6 | 59 | 56.6 | 54.3 | 51.3 | 48.4 | 46.6 | 44.8 | 43.7 | 42.5 | 40.1 | 38.4 | 36.6 | 35.4
377 | 47.7 | 59.3 | 46.9 | 54.5 | 51.6 | 48.6 | 46.8 | 45 | 43.9 | 42.7 | 40.3 | 38.6 | 36.8 | 35.6
378 | 47.8 | 59.5 | 37.1 | 54.7 | 51.8 | 48.8 | 47 | 45.2 | 44 | 42.8 | 40.5 | 38.7 | 36.9 | 35.7
379 | 47.9 | 59.8 | 47.4 | 55 | 52 | 49 | 47.2 | 45.4 | 44.2 | 43 | 40.7 | 38.9 | 37.1 | 35.9
380 | 48 | 60 | 57.6 | 55.2 | 52.2 | 49.2 | 47.4 | 45.6 | 44.4 | 43.2 | 40.8 | 39 | 37.2 | 36
381 | 48.1 |  | 57.8 | 55.5 | 52.4 | 49.4 | 47.6 | 45.8 | 44.6 | 43.4 | 41 | 39.2 | 37.4 | 36.2
382 | 48.2 |  | 58 | 55.7 | 52.6 | 49.6 | 47.8 | 46 | 44.8 | 43.6 | 41.1 | 39.3 | 37.5 | 36.3
383 | 48.3 |  | 58.3 | 55.9 | 52.9 | 49.8 | 48 | 46.2 | 45 | 43.8 | 41.3 | 39.5 | 37.7 | 36.5
384 | 48.4 |  | 58.6 | 56.1 | 53.1 | 50 | 48.2 | 46.4 | 45.1 | 43.9 | 41.5 | 39.6 | 37.8 | 36.6
385 | 48.5 |  | 58.8 | 56.4 | 53.3 | 50.2 | 48.4 | 46.6 | 45.3 | 44.1 | 41.7 | 39.8 | 38 | 36.8
386 | 48.6 |  | 59 | 56.6 | 53.5 | 50.4 | 48.6 | 46.7 | 45.5 | 44.3 | 41.8 | 40 | 38.1 | 36.9
387 | 48.7 |  | 59.3 | 56.9 | 53.8 | 50.7 | 48.8 | 46.9 | 45.7 | 44.5 | 42 | 40.2 | 38.3 | 37.1
388 | 48.8 |  | 59.5 | 57.1 | 54 | 50.9 | 49 | 47.1 | 45.9 | 44.6 | 42.2 | 40.3 | 38.4 | 37.2
389 | 48.9 |  | 59.8 | 57.3 | 54.2 | 51.1 | 49.2 | 47.3 | 46.1 | 44.8 | 42.4 | 40.5 | 38.6 | 37.4
390 | 49 |  | 60 | 57.5 | 54.4 | 51.3 | 49.4 | 47.5 | 46.2 | 45 | 42.5 | 40.6 | 38.8 | 37.5
391 | 49.1 |  |  | 57.8 | 54.6 | 51.5 | 49.6 | 47.7 | 46.4 | 45.2 | 42.7 | 40.8 | 39 | 37.7
392 | 49.2 |  |  | 58 | 54.8 | 51.7 | 49.8 | 47.9 | 46.6 | 45.4 | 42.8 | 41 | 39.1 | 37.8
393 | 49.3 |  |  | 58.3 | 55.1 | 51.9 | 50 | 48.1 | 46.9 | 45.6 | 43 | 41.2 | 39.3 | 38
394 | 49.4 |  |  | 58.5 | 55.3 | 52.1 | 50.2 | 48.3 | 47.1 | 45.8 | 43.2 | 41.3 | 39.4 | 38.2
395 | 49.5 |  |  | 58.7 | 55.5 | 52.3 | 50.4 | 48.5 | 47.3 | 46 | 43.4 | 41.5 | 39.6 | 38.4
396 | 49.6 |  |  | 58.9 | 55.7 | 52.5 | 50.6 | 48.7 | 47.4 | 46.2 | 43.6 | 41.7 | 39.7 | 38.5
397 | 49.7 |  |  | 59.2 | 56 | 52.8 | 50.8 | 48.9 | 47.6 | 46.4 | 43.8 | 41.9 | 39.9 | 38.7
398 | 49.8 |  |  | 59.4 | 56.2 | 53 | 51 | 49.1 | 47.8 | 46.5 | 43.9 | 42 | 40.1 | 38.8
399 | 49.9 |  |  | 59.7 | 56.5 | 53.2 | 51.2 | 49.3 | 48 | 46.7 | 44.1 | 42.2 | 40.3 | 39
400 | 50 |  |  | 59.9 | 56.7 | 53.4 | 51.4 | 49.5 | 48.2 | 46.9 | 44.3 | 42.3 | 40.4 | 39.1
401 | 50.1 |  |  |  | 56.9 | 53.6 | 51.7 | 49.7 | 48.4 | 47.1 | 44.5 | 42.5 | 40.6 | 39.3
402 | 50.2 |  |  |  | 57.1 | 53.8 | 51.9 | 49.9 | 48.5 | 47.2 | 44.6 | 42.6 | 40.7 | 39.4
403 | 50.3 |  |  |  | 57.4 | 54.1 | 52.1 | 50.1 | 48.8 | 47.5 | 44.8 | 42.8 | 40.9 | 39.6
404 | 50.4 |  |  |  | 57.6 | 54.3 | 52.3 | 50.3 | 49 | 47.7 | 45 | 43 | 41 | 39.7
405 | 50.5 |  |  |  | 57.8 | 54.5 | 52.5 | 50.5 | 49.2 | 47.9 | 45.2 | 43.2 | 41.2 | 39.9
406 | 50.6 |  |  |  | 58 | 54.7 | 52.7 | 50.7 | 49.4 | 48 | 45.4 | 43.4 | 41.4 | 40
407 | 50.7 |  |  |  | 58.3 | 54.9 | 52.9 | 50.9 | 49.6 | 48.2 | 45.6 | 43.6 | 41.6 | 40.2
408 | 50.8 |  |  |  | 58.5 | 55.1 | 53.1 | 51.1 | 49.8 | 48.4 | 45.7 | 43.7 | 41.7 | 40.3
409 | 50.9 |  |  |  | 58.8 | 55.4 | 53.3 | 51.3 | 50 | 48.6 | 45.9 | 43.9 | 41.9 | 40.5
410 | 51 |  |  |  | 59 | 55.6 | 53.5 | 51.5 | 50.1 | 48.8 | 46.1 | 44.1 | 42 | 40.7
411 | 51.1 |  |  |  | 59.2 | 55.8 | 53.8 | 51.7 | 50.3 | 49 | 46.3 | 44.3 | 42.2 | 40.9
412 | 51.2 |  |  |  | 59.4 | 56 | 54 | 51.9 | 50.5 | 49.2 | 46.4 | 44.4 | 42.3 | 41
413 | 51.3 |  |  |  | 59.7 | 56.2 | 54.2 | 52.1 | 50.7 | 49.4 | 46.6 | 44.6 | 42.5 | 41.2
414 | 51.4 |  |  |  | 59.9 | 56.4 | 54.4 | 52.3 | 50.9 | 49.6 | 46.8 | 44.7 | 42.7 | 41.3
415 | 51.5 |  |  |  |  | 56.7 | 54.6 | 52.5 | 51.1 | 49.8 | 47 | 44.9 | 42.9 | 41.5
416 | 51.6 |  |  |  |  | 56.9 | 54.8 | 52.7 | 51.3 | 50 | 47.2 | 45.1 | 43 | 41.6
417 | 51.7 |  |  |  |  | 57.1 | 55 | 52.9 | 51.5 | 50.2 | 47.4 | 45.3 | 43.2 | 41.7
418 | 51.8 |  |  |  |  | 57.3 | 55.2 | 53.1 | 51.7 | 50.3 | 47.5 | 45.4 | 43.3 | 41.8
419 | 51.9 |  |  |  |  | 57.6 | 55.5 | 53.4 | 51.9 | 50.5 | 47.7 | 45.6 | 43.5 | 42.1
420 | 52 |  |  |  |  | 57.8 | 55.7 | 53.6 | 52.1 | 50.7 | 47.9 | 45.8 | 43.7 | 42.3
421 | 52.1 |  |  |  |  | 58 | 55.9 | 53.8 | 52.3 | 50.9 | 48.1 | 46 | 43.9 | 42.5
422 | 52.2 |  |  |  |  | 58.2 | 56.1 | 54 | 52.5 | 51.1 | 48.3 | 46.2 | 44 | 42.6
423 | 52.3 |  |  |  |  | 58.5 | 56.3 | 54.2 | 52.8 | 51.3 | 48.5 | 46.4 | 44.2 | 42.8
424 | 52.4 |  |  |  |  | 58.7 | 56.5 | 54.4 | 53 | 51.5 | 48.7 | 46.5 | 44.4 | 43
425 | 52.5 |  |  |  |  | 58.9 | 56.8 | 54.6 | 53.2 | 51.7 | 48.9 | 46.7 | 44.6 | 43.2
426 | 52.6 |  |  |  |  | 59.1 | 57 | 54.8 | 53.4 | 51.9 | 49 | 46.9 | 44.7 | 43.3
427 | 52.7 |  |  |  |  | 59.4 | 57.2 | 55 | 53.6 | 52.1 | 49.2 | 47.1 | 44.9 | 43.5
428 | 52.8 |  |  |  |  | 59.6 | 57.4 | 55.2 | 53.8 | 52.3 | 49.4 | 47.3 | 45.1 | 43.6
429 | 52.9 |  |  |  |  | 59.8 | 57.6 | 55.4 | 54 | 52.5 | 49.6 | 47.5 | 45.3 | 43.8
430 | 53 |  |  |  |  | 60 | 57.8 | 55.6 | 54.2 | 52.7 | 49.8 | 47.6 | 45.4 | 43.9
431 | 53.1 | [5 empty] | 58.1 | 55.9 | 54.4 | 52.9 | 50 | 47.8 | 45.6 | 44.1
432 | 53.2 | [5 empty] | 58.3 | 56.1 | 54.6 | 53.1 | 50.2 | 48 | 45.8 | 44.3
433 | 53.3 | [5 empty] | 58.5 | 56.3 | 54.8 | 53.3 | 50.4 | 48.2 | 46 | 44.5
434 | 53.4 | [5 empty] | 58.7 | 56.5 | 55 | 53.5 | 50.5 | 48.3 | 46.1 | 44.6
435 | 53.5 | [5 empty] | 59 | 56.7 | 55.2 | 53.7 | 50.7 | 48.5 | 46.3 | 44.8
436 | 53.6 | [5 empty] | 59.2 | 56.9 | 55.4 | 53.9 | 50.9 | 48.7 | 46.4 | 44.9
437 | 53.7 | [5 empty] | 59.4 | 57.1 | 55.6 | 54.1 | 51.1 | 48.9 | 46.6 | 45.1
438 | 53.8 | [5 empty] | 59.6 | 57.3 | 55.8 | 54.3 | 51.3 | 49 | 46.8 | 45.3
439 | 53.9 | [6 empty] | 57.6 | 56.1 | 54.5 | 51.5 | 49.2 | 47 | 45.5
440 | 54 | [6 empty] | 57.8 | 56.3 | 54.7 | 51.7 | 49.4 | 47.1 | 45.6
441 | 54.1 | [6 empty] | 58 | 56.5 | 54.9 | 51.9 | 49.6 | 47.3 | 45.8
442 | 54.2 | [6 empty] | 58.2 | 56.7 | 55.1 | 52.1 | 49.8 | 47.5 | 46
443 | 54.3 | [6 empty] | 58.4 | 56.9 | 55.4 | 52.3 | 50 | 47.7 | 46.2
444 | 54.4 | [6 empty] | 58.6 | 57.1 | 55.6 | 52.5 | 50.2 | 47.9 | 46.3
445 | 54.5 | [6 empty] | 58.9 | 57.3 | 55.8 | 52.7 | 50.4 | 48.1 | 46.5
446 | 54.6 | [6 empty] | 59.1 | 57.5 | 56 | 52.9 | 50.5 | 48.2 | 46.6
447 | 54.7 | [6 empty] | 59.3 | 57.7 | 56.2 | 53.1 | 50.7 | 48.4 | 46.8
448 | 54.8 | [6 empty] | 59.5 | 57.9 | 56.4 | 53.2 | 50.9 | 48.5 | 47
449 | 54.9 | [6 empty] | 59.7 | 58.2 | 56.6 | 53.4 | 51.1 | 48.7 | 47.2
450 | 55 | [6 empty] | 59.9 | 58.4 | 56.8 | 53.6 | 51.3 | 48.9 | 47.3
451 | 55.1 | [7 empty] | 58.6 | 57 | 53.8 | 51.5 | 49.1 | 47.5
452 | 55.2 | [7 empty] | 58.8 | 57.2 | 54 | 51.6 | 49.3 | 47.7
453 | 55.3 | [7 empty] | 59 | 57.4 | 54.2 | 51.8 | 49.5 | 47.9
454 | 55.4 | [7 empty] | 59.2 | 57.6 | 54.4 | 52 | 49.6 | 48
455 | 55.5 | [7 empty] | 59.5 | 57.8 | 54.6 | 52.2 | 49.8 | 48.2
456 | 55.6 | [7 empty] | 59.7 | 58 | 54.8 | 52.4 | 50 | 48.4
457 | 55.7 | [8 empty] | 58.3 | 55 | 52.6 | 50.2 | 48.6
458 | 55.8 | [8 empty] | 58.5 | 55.2 | 52.8 | 50.3 | 48.7
459 | 55.9 | [8 empty] | 58.7 | 55.4 | 53 | 50.5 | 48.9
460 | 56 | [8 empty] | 58.9 | 55.6 | 53.2 | 50.7 | 49.1
461 | 56.1 | [8 empty] | 59.1 | 55.8 | 53.4 | 50.9 | 49.3
462 | 56.2 | [8 empty] | 59.3 | 56 | 53.5 | 51.1 | 49.4
463 | 56.3 | [8 empty] | 59.5 | 56.2 | 53.7 | 51.3 | 49.6
464 | 56.4 | [8 empty] | 59.7 | 56.4 | 53.9 | 51.4 | 49.8
465 | 56.5 | [9 empty] | 56.6 | 54.1 | 51.6 | 50
466 | 56.6 | [9 empty] | 56.8 | 54.3 | 51.8 | 50.1
467 | 56.7 | [9 empty] | 57 | 54.5 | 52 | 50.3
468 | 56.8 | [9 empty] | 57.2 | 54.7 | 52.2 | 50.5
469 | 56.9 | [9 empty] | 57.4 | 54.9 | 52.4 | 50.7
470 | 57 | [9 empty] | 57.6 | 55.1 | 52.5 | 50.8
471 | 57.1 | [9 empty] | 57.8 | 55.3 | 52.7 | 51
472 | 57.2 | [9 empty] | 58 | 55.5 | 52.9 | 51.2
473 | 57.3 | [9 empty] | 58.2 | 55.7 | 53.1 | 51.4
474 | 57.4 | [9 empty] | 58.4 | 55.9 | 53.3 | 51.6
475 | 57.5 | [9 empty] | 58.7 | 56.1 | 53.5 | 51.8
476 | 57.6 | [9 empty] | 58.9 | 56.3 | 53.7 | 51.9
477 | 57.7 | [9 empty] | 59.1 | 56.5 | 53.9 | 52.1
478 | 57.8 | [9 empty] | 59.3 | 56.7 | 54 | 52.3
479 | 57.9 | [9 empty] | 59.5 | 56.9 | 54.2 | 52.5
480 | 58 | [9 empty] | 59.7 | 57 | 54.4 | 52.7
481 | 58.1 | [10 empty] | 57.2 | 54.6 | 52.9
482 | 58.2 | [10 empty] | 57.4 | 54.8 | 53
483 | 58.3 | [10 empty] | 57.6 | 55 | 53.2
484 | 58.4 | [10 empty] | 57.8 | 55.2 | 53.4
485 | 58.5 | [10 empty] | 58 | 55.4 | 53.6
486 | 58.6 | [10 empty] | 58.2 | 55.6 | 53.8
487 | 58.7 | [10 empty] | 58.4 | 55.8 | 54
488 | 58.8 | [10 empty] | 58.6 | 55.9 | 54.1
489 | 58.9 | [10 empty] | 58.8 | 56.1 | 54.3
490 | 59 | [10 empty] | 59 | 56.3 | 54.5
491 | 59.1 | [10 empty] | 59.2 | 56.5 | 54.7
492 | 59.2 | [10 empty] | 59.4 | 56.7 | 54.9
493 | 59.3 | [10 empty] | 59.6 | 56.9 | 55.1
494 | 59.4 | [10 empty] | 59.8 | 57.1 | 55.2
495 | 59.5 | [11 empty] | 57.3 | 55.4
496 | 59.6 | [11 empty] | 57.5 | 55.6
497 | 59.7 | [11 empty] | 57.7 | 55.8
498 | 59.8 | [11 empty] | 57.9 | 56
499 | 59.9 | [11 empty] | 58.1 | 56.2
500 | 60 | [11 empty] | 58.3 | 56.4

## 泵送换算表 (hidden)
泵送混凝土测区强度换算表
| 平均回弹值Rm | 测区混凝土强度换算值fccu,i(MPa)
平均碳化深度dm(mm)
|  | 0 | 0.5 | 1 | 1.5 | 2 | 2.5 | 3 | 3.5 | 4 | 4.5 | 5 | 5.5 | ≥6.0
100 | 18.6 | 10
102 | 18.8 | 10.2 | 10
104 | 19 | 10.4 | 10.2 | 10
106 | 19.2 | 10.6 | 10.4 | 10.2 | 10
108 | 19.4 | 10.9 | 10.7 | 10.4 | 10.2 | 10
110 | 19.6 | 11.1 | 10.9 | 10.6 | 10.4 | 10.2 | 10
112 | 19.8 | 11.3 | 11.1 | 10.9 | 10.6 | 10.4 | 10.2 | 10
114 | 20 | 11.5 | 11.3 | 11.1 | 10.9 | 10.6 | 10.4 | 10.2 | 10
116 | 20.2 | 11.8 | 11.5 | 11.3 | 11.1 | 10.9 | 10.6 | 10.4 | 10.2 | 10
118 | 20.4 | 12 | 11.7 | 11.5 | 11.3 | 11.1 | 10.8 | 10.6 | 10.4 | 10.2 | 10
120 | 20.6 | 12.2 | 12 | 11.7 | 11.5 | 11.3 | 11 | 10.8 | 10.6 | 10.4 | 10.2 | 10
122 | 20.8 | 12.4 | 12.2 | 12 | 11.7 | 11.5 | 11.3 | 11 | 10.8 | 10.6 | 10.4 | 10.2 | 10
124 | 21 | 12.7 | 12.4 | 12.2 | 11.9 | 11.7 | 11.5 | 11.2 | 11 | 10.8 | 10.6 | 10.4 | 10.2 | 10
126 | 21.2 | 12.9 | 12.7 | 12.4 | 12.2 | 11.9 | 11.7 | 11.5 | 11.2 | 11 | 10.8 | 10.6 | 10.4 | 10.2
128 | 21.4 | 13.1 | 12.9 | 12.6 | 12.4 | 12.1 | 11.9 | 11.7 | 11.4 | 11.2 | 11 | 10.8 | 10.6 | 10.3
130 | 21.6 | 13.4 | 13.1 | 12.9 | 12.6 | 12.4 | 12.1 | 11.9 | 11.6 | 11.4 | 11.2 | 11 | 10.7 | 10.5
132 | 21.8 | 13.6 | 13.4 | 13.1 | 12.8 | 12.6 | 12.3 | 12.1 | 11.9 | 11.6 | 11.4 | 11.2 | 10.9 | 10.7
134 | 22 | 13.9 | 13.6 | 13.3 | 13.1 | 12.8 | 12.6 | 12.3 | 12.1 | 11.8 | 11.6 | 11.4 | 11.1 | 10.9
136 | 22.2 | 14.1 | 13.8 | 13.6 | 13.3 | 13 | 12.8 | 12.5 | 12.3 | 12 | 11.8 | 11.6 | 11.3 | 11.1
138 | 22.4 | 14.4 | 14.1 | 13.8 | 13.5 | 13.3 | 13 | 12.7 | 12.5 | 12.2 | 12 | 11.8 | 11.5 | 11.3
140 | 22.6 | 14.6 | 14.3 | 14 | 13.8 | 13.5 | 13.2 | 13 | 12.7 | 12.5 | 12.2 | 12 | 11.7 | 11.5
142 | 22.8 | 14.9 | 14.6 | 14.3 | 14 | 13.7 | 13.5 | 13.2 | 12.9 | 12.7 | 12.4 | 12.2 | 11.9 | 11.7
144 | 23 | 15.1 | 14.8 | 14.5 | 14.2 | 14 | 13.7 | 13.4 | 13.1 | 12.9 | 12.6 | 12.4 | 12.1 | 11.9
146 | 23.2 | 15.4 | 15.1 | 14.8 | 14.5 | 14.2 | 13.9 | 13.6 | 13.4 | 13.1 | 12.8 | 12.6 | 12.3 | 12.1
148 | 23.4 | 15.6 | 15.3 | 15 | 14.7 | 14.4 | 14.1 | 13.9 | 13.6 | 13.3 | 13.1 | 12.8 | 12.6 | 12.3
150 | 23.6 | 15.9 | 15.6 | 15.3 | 15 | 14.7 | 14.4 | 14.1 | 13.8 | 13.5 | 13.3 | 13 | 12.8 | 12.5
152 | 23.8 | 16.2 | 15.8 | 15.5 | 15.2 | 14.9 | 14.6 | 14.3 | 14.1 | 13.8 | 13.5 | 13.2 | 13 | 12.7
154 | 24 | 16.4 | 16.1 | 15.8 | 15.5 | 15.2 | 14.9 | 14.6 | 14.3 | 14 | 13.7 | 13.5 | 13.2 | 12.9
156 | 24.2 | 16.7 | 16.4 | 16 | 15.7 | 15.4 | 15.1 | 14.8 | 14.5 | 14.2 | 13.9 | 13.7 | 13.4 | 13.1
158 | 24.4 | 17 | 16.6 | 16.3 | 16 | 15.7 | 15.3 | 15 | 14.7 | 14.5 | 14.2 | 13.9 | 13.6 | 13.3
160 | 24.6 | 17.2 | 16.9 | 16.5 | 16.2 | 15.9 | 15.6 | 15.3 | 15 | 14.7 | 14.4 | 14.1 | 13.8 | 13.6
162 | 24.8 | 17.5 | 17.1 | 16.8 | 16.5 | 16.2 | 15.8 | 15.5 | 15.2 | 14.9 | 14.6 | 14.3 | 14.1 | 13.8
164 | 25 | 17.8 | 17.4 | 17.1 | 16.7 | 16.4 | 16.1 | 15.8 | 15.5 | 15.2 | 14.9 | 14.6 | 14.3 | 14
165 | 25.1 |  |  | 17.2
166 | 25.2 | 18 | 17.7 | 17.3 | 17 | 16.7 | 16.3 | 16 | 15.7 | 15.4 | 15.1 | 14.8 | 14.5 | 14.2
167 | 25.3 |  |  | 17.5
168 | 25.4 | 18.3 | 18 | 17.6 | 17.3 | 16.9 | 16.6 | 16.3 | 15.9 | 15.6 | 15.3 | 15 | 14.7 | 14.4
169 | 25.5 |  |  | 17.8
170 | 25.6 | 18.6 | 18.2 | 17.9 | 17.5 | 17.2 | 16.8 | 16.5 | 16.2 | 15.9 | 15.6 | 15.2 | 14.9 | 14.7
171 | 25.7 |  |  | 18.1
172 | 25.8 | 18.9 | 18.5 | 18.2 | 17.8 | 17.4 | 17.1 | 16.8 | 16.4 | 16.1 | 15.8 | 15.5 | 15.2 | 14.9
173 | 25.9 |  |  | 18.3
174 | 26 | 19.2 | 18.8 | 18.4 | 18.1 | 17.7 | 17.4 | 17 | 16.7 | 16.3 | 16 | 15.7 | 15.4 | 15.1
175 | 26.1 |  |  | 18.6
176 | 26.2 | 19.5 | 19.1 | 18.7 | 18.3 | 18 | 17.6 | 17.3 | 16.9 | 16.6 | 16.3 | 15.9 | 15.6 | 15.3
177 | 26.3 |  |  | 18.9
178 | 26.4 | 19.8 | 19.4 | 19 | 18.6 | 18.2 | 17.9 | 17.5 | 17.2 | 16.8 | 16.5 | 16.2 | 15.9 | 15.6
179 | 26.5 |  |  | 19.2
180 | 26.6 | 20 | 19.6 | 19.3 | 18.9 | 18.5 | 18.1 | 17.8 | 17.4 | 17.1 | 16.8 | 16.4 | 16.1 | 15.8
181 | 26.7 |  |  | 19.4
182 | 26.8 | 20.3 | 19.9 | 19.5 | 19.2 | 18.8 | 18.4 | 18 | 17.7 | 17.3 | 17 | 16.7 | 16.3 | 16
183 | 26.9 |  |  | 19.7
184 | 27 | 20.6 | 20.2 | 19.8 | 19.4 | 19.1 | 18.7 | 18.3 | 17.9 | 17.6 | 17.2 | 16.9 | 16.6 | 16.2
185 | 27.1 |  |  | 20
186 | 27.2 | 20.9 | 20.5 | 20.1 | 19.7 | 19.3 | 18.9 | 18.6 | 18.2 | 17.8 | 17.5 | 17.1 | 16.8 | 16.5
187 | 27.3 |  |  | 20.3
188 | 27.4 | 21.2 | 20.8 | 20.4 | 20 | 19.6 | 19.2 | 18.8 | 18.5 | 18 | 17.7 | 17.4 | 17.1 | 16.7
189 | 27.5 |  |  | 20.6
190 | 27.6 | 21.5 | 21.1 | 20.7 | 20.3 | 19.9 | 19.5 | 19.1 | 18.7 | 18.4 | 18 | 17.6 | 17.3 | 17
191 | 27.7 |  |  | 20.9
192 | 27.8 | 21.8 | 21.4 | 21 | 20.6 | 20.2 | 19.8 | 19.4 | 19 | 18.6 | 18.3 | 17.9 | 17.5 | 17.2
193 | 27.9 |  |  | 21.2
194 | 28 | 22.1 | 21.7 | 21.3 | 20.9 | 20.4 | 20 | 19.6 | 19.3 | 18.9 | 18.5 | 18.1 | 17.8 | 17.4
195 | 28.1 |  |  | 21.5
196 | 28.2 | 22.4 | 22 | 21.6 | 21.1 | 20.7 | 20.3 | 19.9 | 19.5 | 19.1 | 18.8 | 18.4 | 18 | 17.7
197 | 28.3 |  |  | 21.8
198 | 28.4 | 22.8 | 22.3 | 21.9 | 21.4 | 21 | 20.6 | 20.2 | 19.8 | 19.4 | 19 | 18.6 | 18.3 | 17.9
199 | 28.5 |  |  | 22.1
200 | 28.6 | 23.1 | 22.6 | 22.2 | 21.7 | 21.3 | 20.9 | 20.5 | 20.1 | 19.7 | 19.3 | 18.9 | 18.5 | 18.2
201 | 28.7 |  |  | 22.4
202 | 28.8 | 23.4 | 22.9 | 22.5 | 22 | 21.6 | 21.2 | 20.7 | 20.3 | 19.9 | 19.5 | 19.2 | 18.8 | 18.4
203 | 28.9 |  |  | 22.7
204 | 29 | 23.7 | 23.2 | 22.8 | 22.3 | 21.9 | 21.5 | 21 | 20.6 | 20.2 | 19.8 | 19.4 | 19 | 18.7
205 | 29.1 |  |  | 23
206 | 29.2 | 24 | 23.5 | 23.1 | 22.6 | 22.2 | 21.7 | 21.3 | 20.9 | 20.5 | 20.1 | 19.7 | 19.3 | 18.9
207 | 29.3 |  |  | 23.3
208 | 29.4 | 24.3 | 23.9 | 23.4 | 22.9 | 22.5 | 22 | 21.6 | 21.2 | 20.8 | 20.3 | 19.9 | 19.5 | 19.2
209 | 29.5 |  |  | 23.6
210 | 29.6 | 24.7 | 24.2 | 23.7 | 23.2 | 22.8 | 22.3 | 21.9 | 21.4 | 21 | 20.6 | 20.2 | 19.8 | 19.4
211 | 29.7 |  |  | 23.9
212 | 29.8 | 25 | 24.5 | 24 | 23.5 | 23.1 | 22.6 | 22.2 | 21.7 | 21.3 | 20.9 | 20.5 | 20.1 | 19.7
213 | 29.9 |  |  | 24.2
214 | 30 | 25.3 | 24.8 | 24.3 | 23.8 | 23.4 | 22.9 | 22.5 | 22 | 21.6 | 21.2 | 20.7 | 20.3 | 19.9
215 | 30.1 |  |  | 24.5
216 | 30.2 | 25.6 | 25.1 | 24.6 | 24.2 | 23.7 | 23.2 | 22.8 | 22.3 | 21.9 | 21.4 | 21 | 20.6 | 20.2
217 | 30.3 |  |  | 24.8
218 | 30.4 | 26 | 25.5 | 25 | 24.5 | 24 | 23.5 | 23 | 22.6 | 22.1 | 21.7 | 21.3 | 20.9 | 20.4
219 | 30.5 |  |  | 25.2
220 | 30.6 | 26.3 | 25.8 | 25.3 | 24.8 | 24.3 | 23.8 | 23.3 | 22.9 | 22.4 | 22 | 21.6 | 21.1 | 20.7
221 | 30.7 |  |  | 25.5
222 | 30.8 | 26.6 | 26.1 | 25.6 | 25.1 | 24.6 | 24.1 | 23.6 | 23.2 | 22.7 | 22.3 | 21.8 | 21.4 | 21
223 | 30.9 |  |  | 25.8
224 | 31 | 27 | 26.4 | 25.9 | 25.4 | 24.9 | 24.4 | 23.9 | 23.5 | 23 | 22.5 | 22.1 | 21.7 | 21.2
225 | 31.1 |  |  | 26.1
226 | 31.2 | 27.3 | 26.8 | 26.2 | 25.7 | 25.2 | 24.7 | 24.2 | 23.8 | 23.3 | 22.8 | 22.4 | 21.9 | 21.5
227 | 31.3 |  |  | 26.5
228 | 31.4 | 27.7 | 27.1 | 26.6 | 26 | 25.5 | 25 | 24.5 | 24.1 | 23.6 | 23.1 | 22.7 | 22.2 | 21.8
229 | 31.5 |  |  | 26.8
230 | 31.6 | 28 | 27.4 | 26.9 | 26.4 | 25.9 | 25.3 | 24.8 | 24.4 | 23.9 | 23.4 | 22.9 | 22.5 | 22
231 | 31.7 |  |  | 27.1
232 | 31.8 | 28.3 | 27.8 | 27.2 | 26.7 | 26.2 | 25.7 | 25.1 | 24.7 | 24.2 | 23.7 | 23.2 | 22.8 | 22.3
233 | 31.9 |  |  | 27.4
234 | 32 | 28.7 | 28.1 | 27.6 | 27 | 26.5 | 26 | 25.5 | 25 | 24.5 | 24 | 23.5 | 23 | 22.6
235 | 32.1 |  |  | 27.8
236 | 32.2 | 29 | 28.5 | 27.9 | 27.4 | 26.8 | 26.3 | 25.8 | 25.3 | 24.8 | 24.3 | 23.8 | 23.3 | 22.9
237 | 32.3 |  |  | 28.1
238 | 32.4 | 29.4 | 28.8 | 28.2 | 27.7 | 27.1 | 26.6 | 26.1 | 25.6 | 25.1 | 24.6 | 24.1 | 23.6 | 23.1
239 | 32.5 |  |  | 28.4
240 | 32.6 | 29.7 | 29.2 | 28.6 | 28 | 27.5 | 26.9 | 26.4 | 25.9 | 25.4 | 24.9 | 24.4 | 23.9 | 23.4
241 | 32.7 |  |  | 28.8
242 | 32.8 | 30.1 | 29.5 | 28.9 | 28.3 | 27.8 | 27.2 | 26.7 | 26.2 | 25.7 | 25.2 | 24.7 | 24.2 | 23.7
243 | 32.9 |  |  | 29.1
244 | 33 | 30.4 | 29.8 | 29.3 | 28.7 | 28.1 | 27.6 | 27 | 26.5 | 26 | 25.5 | 25 | 24.5 | 24
245 | 33.1 |  |  | 29.5
246 | 33.2 | 30.8 | 30.2 | 29.6 | 29 | 28.4 | 37.9 | 27.3 | 26.8 | 26.3 | 25.8 | 25.2 | 24.7 | 24.3
247 | 33.3 |  |  | 29.8
248 | 33.4 | 31.2 | 30.6 | 30 | 29.4 | 28.8 | 28.2 | 27.7 | 27.1 | 26.6 | 26.1 | 25.5 | 25 | 24.5
249 | 33.5 |  |  | 30.2
250 | 33.6 | 31.5 | 30.9 | 30.3 | 29.7 | 29.1 | 28.5 | 28 | 27.4 | 26.9 | 26.4 | 25.8 | 25.3 | 24.8
251 | 33.7 |  |  | 30.5
252 | 33.8 | 31.9 | 31.3 | 30.7 | 30 | 29.5 | 28.9 | 28.3 | 27.7 | 27.2 | 26.7 | 26.1 | 25.6 | 25.1
253 | 33.9 |  |  | 30.9
254 | 34 | 32.3 | 31.6 | 31 | 30.4 | 29.8 | 29.2 | 28.6 | 28.1 | 27.5 | 27 | 26.4 | 25.9 | 25.4
255 | 34.1 |  |  | 31.2
256 | 34.2 | 32.6 | 32 | 31.4 | 30.7 | 30.1 | 29.5 | 29 | 28.4 | 27.8 | 27.3 | 26.7 | 26.2 | 25.7
257 | 34.3 |  |  | 31.6
258 | 34.4 | 33 | 32.4 | 31.7 | 31.1 | 30.5 | 29.9 | 29.3 | 28.7 | 28.1 | 27.6 | 27 | 26.5 | 26
259 | 34.5 |  |  | 31.9
260 | 34.6 | 33.4 | 32.7 | 32.1 | 31.4 | 30.8 | 30.2 | 29.6 | 29 | 28.5 | 27.9 | 27.4 | 26.8 | 26.3
261 | 34.7 |  |  | 32.3
262 | 34.8 | 33.8 | 33.1 | 32.4 | 31.8 | 31.2 | 30.6 | 30 | 29.4 | 28.8 | 28.2 | 27.7 | 27.1 | 26.6
263 | 34.9 |  |  | 32.6
264 | 35 | 34.1 | 33.5 | 32.8 | 32.2 | 31.5 | 30.9 | 30.3 | 29.7 | 29.1 | 28.5 | 28 | 27.4 | 26.9
265 | 35.1 |  |  | 33
266 | 35.2 | 34.5 | 33.8 | 33.2 | 32.5 | 31.9 | 31.2 | 30.6 | 30 | 29.4 | 28.8 | 28.3 | 27.7 | 27.2
267 | 35.3 |  |  | 33.4
268 | 35.4 | 34.9 | 34.2 | 33.5 | 32.9 | 32.2 | 31.6 | 31 | 30.4 | 29.8 | 29.2 | 28.6 | 28 | 27.5
269 | 35.5 |  |  | 33.7
270 | 35.6 | 35.3 | 34.6 | 33.9 | 33.2 | 32.6 | 31.9 | 31.3 | 30.7 | 30.1 | 29.5 | 28.9 | 28.3 | 27.8
271 | 35.7 |  |  | 34.1
272 | 35.8 | 35.7 | 35 | 34.3 | 33.6 | 32.9 | 32.3 | 31.6 | 31 | 30.4 | 29.8 | 29.2 | 28.6 | 28.1
273 | 35.9 |  |  | 34.5
274 | 36 | 36 | 35.3 | 34.6 | 34 | 33.3 | 32.6 | 32 | 31.4 | 30.7 | 30.1 | 29.5 | 29 | 28.4
275 | 36.1 |  |  | 34.8
276 | 36.2 | 36.4 | 35.7 | 35 | 34.3 | 33.6 | 33 | 32.3 | 31.7 | 31.1 | 30.5 | 29.9 | 29.3 | 28.7
277 | 36.3 |  |  | 35.2
278 | 36.4 | 36.8 | 36.1 | 35.4 | 34.7 | 34 | 33.3 | 32.7 | 32 | 31.4 | 30.8 | 30.2 | 29.6 | 29
279 | 36.5 |  |  | 35.6
280 | 36.6 | 37.2 | 36.5 | 35.8 | 35.1 | 34.4 | 33.7 | 33 | 32.4 | 31.7 | 31.1 | 30.5 | 29.9 | 29.3
281 | 36.7 |  |  | 36
282 | 36.8 | 37.6 | 36.9 | 36.2 | 35.4 | 34.7 | 34.1 | 33.4 | 32.7 | 32.1 | 31.4 | 30.8 | 30.2 | 29.6
283 | 36.9 |  |  | 36.4
284 | 37 | 38 | 37.3 | 36.5 | 35.8 | 35.1 | 34.4 | 33.7 | 33.1 | 32.4 | 31.8 | 31.2 | 30.5 | 29.9
285 | 37.1 |  |  | 36.7
286 | 37.2 | 38.4 | 37.7 | 36.9 | 36.2 | 35.5 | 34.8 | 34.1 | 33.4 | 32.8 | 32.1 | 31.5 | 30.9 | 30.2
287 | 37.3 |  |  | 37.1
289 | 37.4 | 38.8 | 38.1 | 37.3 | 36.6 | 35.8 | 35.1 | 34.4 | 33.8 | 33.1 | 32.4 | 31.8 | 31.2 | 30.6
290 | 37.5 |  |  | 37.5
291 | 37.6 | 39.2 | 38.4 | 37.7 | 36.9 | 36.2 | 35.5 | 34.8 | 34.1 | 33.4 | 32.8 | 32.1 | 31.5 | 30.9
292 | 37.7 |  |  | 37.9
293 | 37.8 | 39.6 | 38.8 | 38.1 | 37.3 | 36.6 | 35.9 | 35.2 | 34.5 | 33.8 | 33.1 | 32.5 | 31.8 | 31.2
294 | 37.9 |  |  | 38.3
295 | 38 | 40 | 39.2 | 38.5 | 37.7 | 37 | 36.2 | 35.5 | 34.8 | 34.1 | 33.5 | 32.8 | 32.2 | 31.5
296 | 38.1 |  |  | 38.7
297 | 38.2 | 40.4 | 39.6 | 38.9 | 38.1 | 37.3 | 36.6 | 35.9 | 35.2 | 34.5 | 33.8 | 33.1 | 32.5 | 31.8
298 | 38.3 |  |  | 39.1
299 | 38.4 | 40.9 | 40.1 | 39.3 | 38.5 | 37.7 | 37 | 36.3 | 35.5 | 34.8 | 34.2 | 33.5 | 32.8 | 32.2
300 | 38.5 |  |  | 39.5
301 | 38.6 | 41.3 | 40.5 | 39.7 | 38.9 | 38.1 | 37.4 | 36.6 | 35.9 | 35.2 | 34.5 | 33.8 | 33.2 | 32.5
302 | 38.7 |  |  | 39.9
303 | 38.8 | 41.7 | 40.9 | 40.1 | 39.3 | 38.5 | 37.7 | 37 | 36.3 | 35.5 | 34.8 | 34.2 | 33.5 | 32.8
304 | 38.9 |  |  | 40.3
305 | 39 | 42.1 | 41.3 | 40.5 | 39.7 | 38.9 | 38.1 | 37.4 | 36.6 | 35.9 | 35.2 | 32.5 | 33.8 | 33.2
306 | 39.1 |  |  | 40.7
307 | 39.2 | 42.5 | 41.7 | 40.9 | 40.1 | 39.3 | 38.5 | 37.7 | 37 | 36.3 | 35.5 | 34.8 | 34.2 | 33.5
308 | 39.3 |  |  | 41.1
309 | 39.4 | 42.9 | 42.1 | 41.3 | 40.5 | 39.7 | 38.9 | 38.1 | 37.4 | 36.6 | 35.9 | 35.2 | 34.5 | 33.8
310 | 39.5 |  |  | 41.5
311 | 39.6 | 43.4 | 42.5 | 41.7 | 40.9 | 40 | 39.3 | 38.5 | 37.7 | 37 | 36.3 | 35.5 | 34.8 | 34.2
312 | 39.7 |  |  | 41.9
313 | 39.8 | 43.8 | 42.9 | 42.1 | 41.3 | 40.4 | 39.6 | 38.9 | 38.1 | 37.3 | 36.6 | 35.9 | 35.2 | 34.5
314 | 39.9 |  |  | 42.3
315 | 40 | 44.2 | 43.4 | 42.5 | 41.7 | 40.8 | 40 | 39.2 | 38.5 | 37.7 | 37 | 36.2 | 35.5 | 34.8
316 | 40.1 |  |  | 42.7
317 | 40.2 | 44.7 | 43.8 | 42.9 | 42.1 | 41.2 | 40.4 | 39.6 | 38.8 | 38.1 | 37.3 | 36.6 | 35.9 | 35.2
318 | 40.3 |  |  | 43.1
319 | 40.4 | 45.1 | 44.2 | 43.3 | 42.5 | 41.6 | 40.8 | 40 | 39.2 | 38.4 | 37.7 | 36.9 | 36.2 | 35.5
320 | 40.5 |  |  | 43.5
321 | 40.6 | 45.5 | 44.6 | 43.7 | 42.9 | 42 | 41.2 | 40.4 | 39.6 | 38.8 | 38.1 | 37.3 | 36.6 | 35.8
322 | 40.7 |  |  | 43.9
323 | 40.8 | 46 | 45.1 | 44.2 | 43.3 | 42.4 | 41.6 | 40.8 | 40 | 39.2 | 38.4 | 37.7 | 36.9 | 36.2
324 | 40.9 |  |  | 44.4
325 | 41 | 46.4 | 45.5 | 44.6 | 43.7 | 42.8 | 42 | 41.2 | 40.4 | 39.6 | 38.8 | 38 | 37.3 | 36.5
326 | 41.1 |  |  | 44.8
327 | 41.2 | 46.8 | 45.9 | 45 | 44.1 | 43.2 | 42.4 | 41.6 | 40.7 | 39.9 | 39.1 | 38.4 | 37.6 | 36.9
328 | 41.3 |  |  | 45.2
329 | 41.4 | 47.3 | 46.3 | 45.4 | 44.5 | 43.7 | 42.8 | 42 | 41.1 | 40.3 | 39.5 | 38.7 | 38 | 37.2
330 | 41.5 |  |  | 45.6
331 | 41.6 | 47.7 | 46.8 | 45.9 | 45 | 44.1 | 43.2 | 42.3 | 41.5 | 40.7 | 39.9 | 39.1 | 38.3 | 37.6
332 | 41.7 |  |  | 46.1
333 | 41.8 | 48.2 | 47.2 | 46.3 | 45.4 | 44.5 | 43.6 | 42.7 | 41.9 | 41.1 | 40.3 | 39.5 | 38.7 | 37.9
334 | 41.9 |  |  | 46.5
335 | 42 | 48.6 | 27.7 | 46.7 | 45.8 | 44.9 | 44 | 43.1 | 42.3 | 41.5 | 40.6 | 39.8 | 39.1 | 38.3
336 | 42.1 |  |  | 46.9
337 | 42.2 | 49.1 | 48.1 | 47.1 | 46.2 | 45.3 | 44.4 | 43.5 | 42.7 | 41.8 | 41 | 40.2 | 39.4 | 38.6
338 | 42.3 |  |  | 47.3
339 | 42.4 | 49.5 | 48.5 | 47.6 | 46.6 | 45.7 | 44.8 | 43.9 | 43.1 | 42.2 | 41.4 | 40.6 | 39.8 | 39
340 | 42.5 |  |  | 47.8
341 | 42.6 | 50 | 49 | 48 | 47.1 | 46.1 | 45.2 | 44.3 | 43.5 | 42.6 | 41.8 | 40.9 | 40.1 | 39.3
342 | 42.7 |  |  | 48.3
343 | 42.8 | 50.4 | 49.4 | 48.5 | 47.5 | 46.6 | 45.6 | 44.7 | 43.9 | 43 | 42.2 | 41.3 | 40.5 | 39.7
344 | 42.9 |  |  | 48.7
345 | 43 | 50.9 | 49.9 | 48.9 | 47.9 | 47 | 46.1 | 45.2 | 44.3 | 43.4 | 42.5 | 41.7 | 40.9 | 40.1
346 | 43.1 |  |  | 49.1
347 | 43.2 | 51.3 | 60.3 | 49.3 | 48.4 | 47.4 | 46.5 | 45.6 | 44.7 | 43.8 | 42.9 | 42.1 | 41.2 | 40.4
348 | 43.3 |  |  | 49.6
349 | 43.4 | 51.75 | 50.8 | 49.8 | 48.8 | 47.8 | 46.9 | 46 | 45.1 | 44.2 | 43.3 | 42.5 | 41.6 | 40.8
350 | 43.5 |  |  | 50
351 | 43.6 | 52.3 | 51.2 | 50.2 | 49.2 | 48.3 | 47.3 | 46.4 | 45.5 | 44.6 | 43.7 | 42.8 | 42 | 41.2
352 | 43.7 |  |  | 50.5
353 | 43.8 | 50.7 | 51.7 | 50.7 | 49.7 | 48.7 | 47.7 | 46.8 | 45.9 | 45 | 44.1 | 43.2 | 42.4 | 41.5
354 | 43.9 |  |  | 50.3
355 | 44 | 53.2 | 52.2 | 51.1 | 50.1 | 49.1 | 48.2 | 47.2 | 46.3 | 45.4 | 44.5 | 43.6 | 42.7 | 41.9
356 | 44.1 |  |  | 51.3
357 | 44.2 | 53.7 | 52.6 | 51.6 | 50.6 | 49.6 | 48.6 | 47.6 | 46.7 | 45.8 | 44.9 | 44 | 43.1 | 42.3
358 | 44.3 |  |  | 51.8
359 | 44.4 | 54.1 | 53.1 | 52 | 51 | 50 | 49 | 48 | 47.1 | 46.2 | 45.3 | 44.4 | 43.5 | 42.6
360 | 44.5 |  |  | 52.3
361 | 44.6 | 54.6 | 53.5 | 52.5 | 51.5 | 50.4 | 49.4 | 48.5 | 47.5 | 46.6 | 45.7 | 44.8 | 43.9 | 43
362 | 44.7 |  |  | 52.7
363 | 44.8 | 55.1 | 54 | 52.9 | 51.9 | 50.9 | 49.9 | 48.9 | 47.9 | 47 | 46.1 | 45.1 | 44.3 | 43.4
364 | 44.9 |  |  | 53.1
365 | 45 | 55.6 | 54.5 | 53.4 | 52.4 | 51.3 | 50.3 | 49.3 | 48.3 | 47.4 | 46.5 | 45.5 | 44.6 | 43.8
366 | 45.1 |  |  | 53.7
367 | 45.2 | 56.1 | 55 | 53.9 | 52.8 | 51.8 | 50.7 | 49.7 | 48.8 | 47.8 | 46.9 | 45.9 | 45 | 44.1
368 | 45.3 |  |  | 54.1
369 | 45.4 | 56.5 | 55.4 | 54.3 | 53.3 | 52.2 | 51.2 | 50.2 | 49.2 | 48.2 | 47.3 | 46.3 | 45.4 | 44.5
370 | 45.5 |  |  | 54.6
371 | 45.6 | 57 | 55.9 | 54.8 | 53.7 | 52.7 | 51.6 | 50.6 | 49.6 | 48.6 | 47.7 | 46.7 | 45.8 | 44.9
372 | 45.7 |  |  | 55.1
373 | 45.8 | 57.5 | 56.4 | 55.3 | 54.2 | 53.1 | 52.1 | 51 | 50 | 49 | 48.1 | 47.1 | 46.2 | 45.3
374 | 45.9 |  |  | 55.5
375 | 46 | 58 | 56.9 | 55.7 | 54.6 | 53.6 | 52.5 | 51.5 | 50.5 | 49.5 | 48.5 | 47.5 | 46.6 | 45.7
376 | 46.1 |  |  | 56
377 | 46.2 | 58.5 | 57.3 | 56.2 | 55.1 | 54 | 52.9 | 51.9 | 50.9 | 49.9 | 48.9 | 47.9 | 47 | 46.1
378 | 46.3 |  |  | 56.5
379 | 46.4 | 59 | 57.8 | 56.7 | 55.6 | 54.5 | 53.4 | 52.3 | 51.3 | 50.3 | 49.3 | 48.3 | 47.4 | 46.4
380 | 46.5 |  |  | 56.9
381 | 46.6 | 59.5 | 58.3 | 57.2 | 56 | 54.9 | 53.8 | 52.8 | 51.7 | 50.7 | 49.7 | 48.7 | 47.8 | 46.8
382 | 46.7 |  |  | 57.4
383 | 46.8 | 60 | 58.8 | 57.6 | 56.5 | 55.4 | 54.3 | 53.2 | 52.2 | 51.1 | 50.1 | 49.1 | 48.2 | 47.2
384 | 46.9 |  |  | 57.9
385 | 47 |  | 59.3 | 58.1 | 57 | 55.8 | 54.7 | 53.7 | 52.6 | 51.6 | 50.5 | 49.5 | 48.6 | 47.6
386 | 47.1 |  |  | 58.4
387 | 47.2 |  | 59.8 | 58.6 | 57.4 | 56.3 | 55.2 | 54.1 | 53 | 52 | 51 | 50 | 49 | 48
388 | 47.3 |  |  | 58.9
389 | 47.4 |  | 60 | 59.1 | 57.9 | 56.8 | 55.6 | 54.5 | 53.5 | 52.4 | 51.4 | 50.4 | 49.4 | 48.4
390 | 47.5 |  |  | 59.4
391 | 47.6 |  |  | 59.6 | 58.4 | 57.2 | 56.1 | 55 | 53.9 | 52.8 | 51.8 | 50.8 | 49.8 | 48.8
392 | 47.7 |  |  | 59.8
393 | 47.8 |  |  | 60 | 58.9 | 57.7 | 56.6 | 55.4 | 54.4 | 53.3 | 52.2 | 51.2 | 50.2 | 49.2
394 | 47.9 |  |  | 60
395 | 48 |  |  | 60 | 59.3 | 58.2 | 57 | 55.9 | 54.8 | 53.7 | 52.7 | 51.6 | 50.6 | 49.6
396 | 48.1 |  |  | 60
397 | 48.2 |  |  | 60 | 59.8 | 59.6 | 57.5 | 56 | 55.2 | 54.1 | 53.1 | 52 | 51 | 50
398 | 48.3 |  |  | 60
399 | 48.4 |  |  | 60 | 60 | 59.1 | 57.9 | 56.8 | 55.7 | 54.6 | 53 | 52.5 | 51.4 | 50.4
400 | 48.5 |  |  | 60
401 | 48.6 |  |  | 60 |  | 59.6 | 58.4 | 57.3 | 56.1 | 55 | 53.9 | 52.9 | 51.8 | 50.8
402 | 48.7 |  |  | 60
403 | 48.8 |  |  | 60 |  | 60 | 58.9 | 57.7 | 56.6 | 55.5 | 54.4 | 53.3 | 52.2 | 51.2
404 | 48.9 |  |  | 60
405 | 49 |  |  | 60 |  |  | 59.3 | 58.2 | 57 | 55.9 | 54.8 | 53.7 | 52.7 | 51.6
406 | 49.1 |  |  | 60
407 | 49.2 |  |  | 60 |  |  | 59.8 | 58.6 | 57.5 | 56.3 | 55.2 | 54.1 | 53.1 | 52
408 | 49.3 |  |  | 60
409 | 49.4 |  |  | 60 |  |  | 60 | 59.1 | 57.9 | 56.8 | 55.7 | 54.6 | 53.5 | 52.4
410 | 49.5 |  |  | 60
411 | 49.6 |  |  | 60 |  |  |  | 59.6 | 58.4 | 57.2 | 56.1 | 55 | 53.9 | 52.9
412 | 49.7 |  |  | 60
413 | 49.8 |  |  | 60 |  |  |  | 60 | 58.8 | 57.7 | 56.6 | 55.4 | 54.3 | 53.3
414 | 49.9 |  |  | 60
415 | 50 |  |  | 60 |  |  |  |  | 59.3 | 58.1 | 57 | 55.9 | 54.8 | 53.7
416 | 50.1 |  |  | 60
417 | 50.2 |  |  | 60 |  |  |  |  | 59.8 | 58.6 | 57.4 | 56.3 | 55.2 | 54.1
418 | 50.3 |  |  | 60
419 | 50.4 |  |  | 60 |  |  |  |  | 60 | 59 | 57.9 | 56.7 | 55.6 | 54.5
420 | 50.5 |  |  | 60
421 | 50.6 |  |  | 60 | [5 empty] | 59.5 | 58.3 | 57.2 | 56 | 54.9
422 | 50.7 |  |  | 60
423 | 50.8 |  |  | 60 | [5 empty] | 60 | 58.8 | 57.6 | 56.5 | 55.1
424 | 50.9 |  |  | 60
425 | 51 |  |  | 60 | [6 empty] | 59.2 | 58.1 | 56.9 | 55.8
426 | 51.1 |  |  | 60
427 | 51.2 |  |  | 60 | [6 empty] | 59.7 | 58.5 | 57.3 | 56.2
428 | 51.3 |  |  | 60
429 | 51.4 |  |  | 60 | [6 empty] | 60 | 58.9 | 57.8 | 56.6
430 | 51.5 |  |  | 60
431 | 51.6 |  |  | 60 | [7 empty] | 59.4 | 58.2 | 57.1
432 | 51.7 |  |  | 60
433 | 51.8 |  |  | 60 | [7 empty] | 59.8 | 58.7 | 57.5
434 | 51.9 |  |  | 60
435 | 52 |  |  | 60 | [7 empty] | 60 | 59.1 | 57.9
436 | 52.1 |  |  | 60
437 | 52.2 |  |  | 60 | [8 empty] | 59.5 | 58.4
438 | 52.3 |  |  | 60
439 | 52.4 |  |  | 60 | [8 empty] | 60 | 58.8
440 | 52.5 |  |  | 60
441 | 52.6 |  |  | 60 | [9 empty] | 59.2
442 | 52.7 |  |  | 60
443 | 52.8 |  |  | 60 | [9 empty] | 59.7

## 非水平浇筑面的回弹值修正值 (hidden)
非水平方向检测时的回弹值修正值
平均回弹值 | 检测角度
| 向上 |  |  |  | 向下
| 90 | 60 | 45 | 30 | -30 | -45 | -60 | -90
20 | -6 | -5 | -4 | -3 | 2.5 | 3 | 3.5 | 4
21 | -5.9 | -4.9 | -3.95 | -2.95 | 2.45 | 2.95 | 3.45 | 3.95
22 | -5.8 | -4.8 | -3.9 | -2.9 | 2.4 | 2.9 | 3.4 | 3.9
23 | -5.7 | -4.7 | -3.85 | -2.85 | 2.35 | 2.85 | 3.35 | 3.85
24 | -5.6 | -4.6 | -3.8 | -2.8 | 2.3 | 2.8 | 3.3 | 3.8
25 | -5.5 | -4.5 | -3.75 | -2.75 | 2.25 | 2.75 | 3.25 | 3.75
26 | -5.4 | -4.4 | -3.7 | -2.7 | 2.2 | 2.7 | 3.2 | 3.7
27 | -5.3 | -4.3 | -3.65 | -2.65 | 2.15 | 2.65 | 3.15 | 3.65
28 | -5.2 | -4.2 | -3.6 | -2.6 | 2.1 | 2.6 | 3.1 | 3.6
29 | -5.1 | -4.1 | -3.55 | -2.55 | 2.05 | 2.55 | 3.05 | 3.55
30 | -5 | -4 | -3.5 | -2.5 | 2 | 2.5 | 3 | 3.5
31 | -4.9 | -3.95 | -3.45 | -2.45 | 1.95 | 2.45 | 2.95 | 3.45
32 | -4.8 | -3.9 | -3.4 | -2.4 | 1.9 | 2.4 | 2.9 | 3.4
33 | -4.7 | -3.85 | -3.35 | -2.35 | 1.85 | 2.35 | 2.85 | 3.35
34 | -4.6 | -3.8 | -3.3 | -2.3 | 1.8 | 2.3 | 2.8 | 3.3
35 | -4.5 | -3.75 | -3.25 | -2.25 | 1.75 | 2.25 | 2.75 | 3.25
36 | -4.4 | -3.7 | -3.2 | -2.2 | 1.7 | 2.2 | 2.7 | 3.2
37 | -4.3 | -3.65 | -3.15 | -2.15 | 1.65 | 2.15 | 2.65 | 3.15
38 | -4.2 | -3.6 | -3.1 | -2.1 | 1.6 | 2.1 | 2.6 | 3.1
39 | -4.1 | -3.55 | -3.05 | -2.05 | 1.55 | 2.05 | 2.55 | 3.05
40 | -4 | -3.5 | -3 | -2 | 1.5 | 2 | 2.5 | 3
41 | -3.95 | -3.45 | -2.95 | -1.95 | 1.45 | 1.95 | 2.45 | 2.95
42 | -3.9 | -3.4 | -2.9 | -1.9 | 1.4 | 1.9 | 2.4 | 2.9
43 | -3.85 | -3.35 | -2.85 | -1.85 | 1.35 | 1.85 | 2.35 | 2.85
44 | -3.8 | -3.3 | -2.8 | -1.8 | 1.3 | 1.8 | 2.3 | 2.8
45 | -3.75 | -3.25 | -2.75 | -1.75 | 1.25 | 1.75 | 2.25 | 2.75
46 | -3.7 | -3.2 | -2.7 | -1.7 | 1.2 | 1.7 | 2.2 | 2.7
47 | -3.65 | -3.15 | -2.65 | -1.65 | 1.15 | 1.65 | 2.15 | 2.65
48 | -3.6 | -3.1 | -2.6 | -1.6 | 1.1 | 1.6 | 2.1 | 2.6
49 | -3.55 | -3.05 | -2.55 | -1.55 | 1.05 | 1.55 | 2.05 | 2.55
50 | -3.5 | -3 | -2.5 | -1.5 | 1 | 1.5 | 2 | 2.5

## 不同浇筑面的回弹值修正值 (hidden)
不同浇筑面的回弹值修正值
测区平均回弹值 | 表面修正值 | 底面修正值 | 侧面
20 | 2.5 | -3 | 0
21 | 2.4 | -2.9 | 0
22 | 2.3 | -2.8 | 0
23 | 2.2 | -2.7 | 0
24 | 2.1 | -2.6 | 0
25 | 2 | -2.5 | 0
26 | 1.9 | -2.4 | 0
27 | 1.8 | -2.3 | 0
28 | 1.7 | -2.2 | 0
29 | 1.6 | -2.1 | 0
30 | 1.5 | -2 | 0
31 | 1.4 | -1.9 | 0
32 | 1.3 | -1.8 | 0
33 | 1.2 | -1.7 | 0
34 | 1.1 | -1.6 | 0
35 | 1 | -1.5 | 0
36 | 0.9 | -1.4 | 0
37 | 0.8 | -1.3 | 0
38 | 0.7 | -1.2 | 0
39 | 0.6 | -1.1 | 0
40 | 0.5 | -1 | 0
42 | 0.3 | -0.8 | 0
43 | 0.2 | -0.7 | 0
44 | 0.1 | -0.6 | 0
45 | 0 | -0.5 | 0
46 | 0 | -0.4 | 0
47 | 0 | -0.3 | 0
48 | 0 | -0.2 | 0
49 | 0 | -0.1 | 0
50 | 0 | 0 | 0
51 | 0 | 0 | 0
52 | 0 | 0 | 0
53 | 0 | 0 | 0
54 | 0 | 0 | 0
55 | 0 | 0 | 0

## 记录表 (hidden)
回弹法检测混凝土强度记录表 | [27 empty] | 用以下数查浇注面修正值 | 用以下数查测区强度值 | 用以下数查泵送砼修正后测区强度值
检测依据 |  | JGJT 23-2011 | [6 empty] | 检测仪器 |  |  |  | 2017.01.02 | [5 empty] | 委托单号 |  | 201702001
工程名称 | [8 empty] | 工程部位 |  |  |  | 481 | [5 empty] | 试验日期 |  | 2017.02.14
构件混凝土类型 |  | 泵送混凝土 | [16 empty] | 试验单位
测区编号 | 测区位置 | 1 | 2 | 3 | 4 | 5 | 6 | 7 | 8 | 9 | 10 | 11 | 12 | 13 | 14 | 15 | 16 | Rm | 检测 面 | 检测 面修 正值 | 检测 角度 | 检测 角度 修正 值 | 碳化 深度 （mm） | 普通混凝土修正后测区强度值（MPa） | 泵送混凝土修正后测区强度值（MPa）
1 |  | 45 | 45 | 45 | 45 | 45 | 45 | 45 | 45 | 45 | 45 | 45 | 45 | 45 | 45 | 45 | 45 | 49.5 | 侧面 | 0 | 0 | 0 | 1 | / | 60 | 395 | 409 | 50.5 | 49.5 | 49.5 | 9 | / | 60
2 |  | 45 | 45 | 45 | 45 | 45 | 45 | 45 | 45 | 45 | 45 | 45 | 45 | 45 | 45 | 45 | 45 | 45 | 侧面 | 0 | 0 | 0 | 1 | / | 53.1 | 350 | 364 | 46 | 45 | 45 | 9 | / | 53.1
3 |  | 45 | 45 | 45 | 45 | 45 | 45 | 45 | 45 | 45 | 45 | 45 | 45 | 45 | 45 | 45 | 45 | 45 | 侧面 | 0 | 0 | 0 | 1 | / | 53.1 | 350 | 364 | 46 | 45 | 45 | 9 | / | 53.1
4 |  | 45 | 45 | 45 | 45 | 45 | 45 | 45 | 45 | 45 | 45 | 45 | 45 | 45 | 45 | 45 | 45 | 45 | 侧面 | 0 | 0 | 0 | 1 | / | 53.1 | 350 | 364 | 46 | 45 | 45 | 9 | / | 53.1
5 |  | 45 | 45 | 45 | 45 | 45 | 45 | 45 | 45 | 45 | 45 | 45 | 45 | 45 | 45 | 45 | 45 | 45 | 侧面 | 0 | 0 | 0 | 1 | / | 53.1 | 350 | 364 | 46 | 45 | 45 | 9 | / | 53.1
6 |  | 45 | 45 | 45 | 45 | 45 | 45 | 45 | 45 | 45 | 45 | 45 | 45 | 45 | 45 | 45 | 45 | 45 | 侧面 | 0 | 0 | 0 | 1 | / | 53.1 | 350 | 364 | 46 | 45 | 45 | 9 | / | 53.1 | 混凝土标号 | 35
7 |  | 45 | 45 | 45 | 45 | 45 | 45 | 45 | 45 | 45 | 45 | 45 | 45 | 45 | 45 | 45 | 45 | 45 | 侧面 | 0 | 0 | 0 | 1 | / | 53.1 | 350 | 364 | 46 | 45 | 45 | 9 | / | 53.1
8 |  | 45 | 45 | 45 | 45 | 45 | 45 | 45 | 45 | 45 | 45 | 45 | 45 | 45 | 45 | 45 | 45 | 45 | 侧面 | 0 | 0 | 0 | 1 | / | 53.1 | 350 | 364 | 46 | 45 | 45 | 9 | / | 53.1
9 |  | 45 | 45 | 45 | 45 | 45 | 45 | 45 | 45 | 45 | 45 | 45 | 45 | 45 | 45 | 45 | 45 | 45 | 侧面 | 0 | 0 | 0 | 1 | / | 53.1 | 350 | 364 | 46 | 45 | 45 | 9 | / | 53.1 | 达到值 | 143.4286 | %
10 |  | 45 | 45 | 45 | 45 | 45 | 45 | 45 | 45 | 45 | 45 | 45 | 45 | 45 | 45 | 45 | 45 | 45 | 侧面 | 0 | 0 | 0 | 1 | / | 53.1 | 350 | 364 | 46 | 45 | 45 | 9 | / | 53.1
强度换算平均值（MPa） |  | 53.8 |  |  |  |  | 强度换算标准差 | [5 empty] | 2.18 |  |  |  |  | 构件强度推定值（MPa） |  |  |  |  | 50.2
测面状态 |  | 侧面、表面、底面、干燥、潮湿、光洁、粗糙 | [11 empty] | 回弹仪 | 型号
测试角度 |  | 水平、向上、向下 | [12 empty] | 编号
构件浇筑日期 | [14 empty] | 率定值 |  |  | 81
测试： 复核：
Note on A18: 侧面、表面、底面、干燥、潮湿、光洁、粗糙
Note on A19: 水平、向上、向下
Note on C4: 普通混凝土或泵送混凝土
Note on T5: 表面、底面或侧面
Note on V5: 何云毕： 向上为正数、90°、60°、45°、30°、 水平为0， 0°、 向下为负数、-90°、-60°、-45°、-30°

## 说明 (hidden)
记录表黄色区域为用户编辑区域

## 记录表 (2) (hidden)
回弹法检测混凝土强度记录表 | [27 empty] | 用以下数查浇注面修正值 | 用以下数查测区强度值 | 用以下数查泵送砼修正后测区强度值
检测依据 |  | JGJT 23-2011 | [6 empty] | 检测仪器 |  |  |  | 2017.01.02 | [5 empty] | 委托单号 |  | 201702001
工程名称 | [8 empty] | 工程部位 |  |  |  | 481 | [5 empty] | 试验日期 |  | 2017.02.14
构件混凝土类型 |  | 泵送混凝土 | [16 empty] | 试验单位
测区编号 | 测区位置 | 1 | 2 | 3 | 4 | 5 | 6 | 7 | 8 | 9 | 10 | 11 | 12 | 13 | 14 | 15 | 16 | Rm | 检测 面 | 检测 面修 正值 | 检测 角度 | 检测 角度 修正 值 | 碳化 深度 （mm） | 普通混凝土修正后测区强度值（MPa） | 泵送混凝土修正后测区强度值（MPa）
1 |  | 50 | 50 | 50 | 50 | 50 | 50 | 50 | 50 | 50 | 50 | 50 | 50 | 50 | 50 | 50 | 50 | 50 | 侧面 | 0 | 0 | 0 | 1 | / | 60 | 400 | 414 | 51 | 50 | 50 | 9 | / | 60
2 |  | 50 | 50 | 50 | 50 | 50 | 50 | 50 | 50 | 50 | 50 | 50 | 50 | 50 | 50 | 50 | 50 | 50 | 侧面 | 0 | 0 | 0 | 1 | / | 60 | 400 | 414 | 51 | 50 | 50 | 9 | / | 60
3 |  | 50 | 50 | 50 | 50 | 50 | 50 | 50 | 50 | 50 | 50 | 50 | 50 | 50 | 50 | 50 | 50 | 50 | 侧面 | 0 | 0 | 0 | 1 | / | 60 | 400 | 414 | 51 | 50 | 50 | 9 | / | 60
4 |  | 50 | 50 | 50 | 50 | 50 | 50 | 50 | 50 | 50 | 50 | 50 | 50 | 50 | 50 | 50 | 50 | 50 | 侧面 | 0 | 0 | 0 | 1 | / | 60 | 400 | 414 | 51 | 50 | 50 | 9 | / | 60
5 |  | 50 | 50 | 50 | 50 | 50 | 50 | 50 | 50 | 50 | 50 | 50 | 50 | 50 | 50 | 50 | 50 | 50 | 侧面 | 0 | 0 | 0 | 1 | / | 60 | 400 | 414 | 51 | 50 | 50 | 9 | / | 60
6 |  | 50 | 50 | 50 | 50 | 50 | 50 | 50 | 50 | 50 | 50 | 50 | 50 | 50 | 50 | 50 | 50 | 50 | 侧面 | 0 | 0 | 0 | 1 | / | 60 | 400 | 414 | 51 | 50 | 50 | 9 | / | 60 | 混凝土标号 | 35
7 |  | 50 | 50 | 50 | 50 | 50 | 50 | 50 | 50 | 50 | 50 | 50 | 50 | 50 | 50 | 50 | 50 | 50 | 侧面 | 0 | 0 | 0 | 1 | / | 60 | 400 | 414 | 51 | 50 | 50 | 9 | / | 60
8 |  | 50 | 50 | 50 | 50 | 50 | 50 | 50 | 50 | 50 | 50 | 50 | 50 | 50 | 50 | 50 | 50 | 50 | 侧面 | 0 | 0 | 0 | 1 | / | 60 | 400 | 414 | 51 | 50 | 50 | 9 | / | 60
9 |  | 50 | 50 | 50 | 50 | 50 | 50 | 50 | 50 | 50 | 50 | 50 | 50 | 50 | 50 | 50 | 50 | 50 | 侧面 | 0 | 0 | 0 | 1 | / | 60 | 400 | 414 | 51 | 50 | 50 | 9 | / | 60 | 达到值 | 171.4286 | %
10 |  | 50 | 50 | 50 | 50 | 50 | 50 | 50 | 50 | 50 | 50 | 50 | 50 | 50 | 50 | 50 | 50 | 50 | 侧面 | 0 | 0 | 0 | 1 | / | 60 | 400 | 414 | 51 | 50 | 50 | 9 | / | 60
强度换算平均值（MPa） |  | 60 |  |  |  |  | 强度换算标准差 | [5 empty] | 0 |  |  |  |  | 构件强度推定值（MPa） |  |  |  |  | 60
测面状态 |  | 侧面、表面、底面、干燥、潮湿、光洁、粗糙 | [11 empty] | 回弹仪 | 型号
测试角度 |  | 水平、向上、向下 | [12 empty] | 编号
构件浇筑日期 | [14 empty] | 率定值 |  |  | 81
测试： 复核：
Note on A18: 侧面、表面、底面、干燥、潮湿、光洁、粗糙
Note on A19: 水平、向上、向下
Note on C4: 普通混凝土或泵送混凝土
Note on T5: 表面、底面或侧面
Note on V5: 何云毕： 向上为正数、90°、60°、45°、30°、 水平为0， 0°、 向下为负数、-90°、-60°、-45°、-30°

## C50 (hidden)
回弹法检测混凝土抗压强度记录
任务单编号：
委托单位 |  | 咸丰县住房和城乡建设局 | [8 empty] | 混凝土品种 |  |  | 泵送混凝土 |  |  |  |  | 检测日期 |  | 2021-08-21
工程名称 |  | 咸丰县城丁寨片区（城中村）棚户区改造凉水井安置区建设工程（一期） | [8 empty] | 施工日期 |  |  | 2021-04-17 |  |  |  |  | 检测依据 |  | JGJ/T23-2011
构件名称 |  | 7#楼十九层梁29~32轴/M轴 | [8 empty] | 龄期(天) |  |  | 126 |  |  |  |  | 仪器设备 |  | 13217125436
强度等级 |  | C30 | [8 empty] | 检测状态 |  |  | 自动采集 |  |  |  |  | 样品状态 |  | 可检 |  | 环境温度
测区 | 回 弹 值 Ri | [17 empty] | 测区平均回弹值Rm | 角度修正后 | 浇筑面修正后 | 碳化深度值di(mm) |  | 测区混凝土抗压强度换算值fccu,i(MPa) | 泵送砼修正后测区砼强度换算值(MPa)
| 1 | 2 | 3 | 4 | 5 | 6 | 7 | 8 | 9 | 10 |  | 11 | 12 |  | 13 | 14 | 15 | 16
1 | 45 | 46 | 50 | 43 | 43 | 43 | 46 | 52 | 46 | 50 |  | 43 | 49 |  | 50 | 43 | 45 | 49 | 46.2 | 46.2 | 46.2 | 1 |  | 56.2 | 56.2 | 100 | 376 | 46.2 | 46.2 | 46.2 | 56.2 | 0
2 | 44 | 44 | 50 | 48 | 52 | 52 | 45 | 47 | 44 | 44 |  | 44 | 40 |  | 45 | 45 | 48 | 48 | 45.8 | 45.8 | 45.8 | 1 |  | 55.3 | 55.3 | 358 | 372 | 45.8 | 45.8 | 45.8 | 55.3 | 0
3 | 46 | 46 | 50 | 49 | 49 | 43 | 48 | 50 | 49 | 52 |  | 51 | 38 |  | 50 | 49 | 46 | 52 | 48.6 | 48.6 | 48.6 | 1 |  |  |  | 386 | 400 | 48.6 | 48.6 | 48.6 |  | 0
4 | 48 | 47 | 47 | 49 | 50 | 45 | 45 | 48 | 44 | 43 |  | 47 | 33 |  | 43 | 52 | 45 | 47 | 46.3 | 46.3 | 46.3 | 1 |  | #N/A | #N/A | 363 | 377 | 46.3 | 46.3 | 46.3 | #N/A | 0
5 | 51 | 43 | 43 | 51 | 46 | 50 | 46 | 51 | 43 | 52 |  | 43 | 41 |  | 52 | 45 | 48 | 48 | 47.1 | 47.1 | 47.1 | 1 |  | #N/A | #N/A | 371 | 385 | 47.1 | 47.1 | 47.1 | #N/A | 0
6 | 45 | 46 | 47 | 45 | 49 | 43 | 49 | 46 | 46 | 51 |  | 43 | 41 |  | 51 | 45 | 51 | 52 | 46.9 | 46.9 | 46.9 | 1 |  | #N/A | #N/A | 369 | 383 | 46.9 | 46.9 | 46.9 | #N/A | 0
7 | 45 | 47 | 51 | 52 | 49 | 46 | 48 | 47 | 46 | 52 |  | 51 | 34 |  | 50 | 43 | 46 | 51 | 48.1 | 48.1 | 48.1 | 1 |  | #N/A | #N/A | 381 | 395 | 48.1 | 48.1 | 48.1 | #N/A | 0
8 | 46 | 47 | 45 | 49 | 50 | 50 | 51 | 45 | 48 | 48 |  | 45 | 42 |  | 52 | 47 | 48 | 43 | 47.3 | 47.3 | 47.3 | 1 |  | #N/A | #N/A | 373 | 387 | 47.3 | 47.3 | 47.3 | #N/A | 0
9 | 45 | 45 | 48 | 48 | 51 | 44 | 47 | 50 | 44 | 47 |  | 45 | 42 |  | 51 | 50 | 45 | 45 | 46.5 | 46.5 | 46.5 | 1 |  | #N/A | #N/A | 365 | 379 | 46.5 | 46.5 | 46.5 | #N/A | 0
10 | 52 | 52 | 45 | 45 | 44 | 45 | 50 | 46 | 48 | 52 |  | 50 | 35 |  | 50 | 45 | 43 | 45 | 46.9 | 46.9 | 46.9 | 1 |  | #N/A | #N/A | 369 | 383 | 46.9 | 46.9 | 46.9 | #N/A | 0
测面状态 |  | 侧面(干燥、光洁) |  |  |  |  | 测区砼抗压强度换算值平均值mfccu(MPa) |  |  |  |  | #VALUE! | [5 empty] | 测区砼抗压强度最小值fccu,min(MPa) |  |  | 45.8
测试角度 |  | 水平0° |  |  |  |  | 测区砼抗压强度换算值标准差Sfccu(MPa) |  |  |  |  | #N/A | [5 empty] | 现龄期混凝土强度推定值fcu,e(MPa) |  |  | #N/A
备 注
审核： | 检测： | [12 empty] | 检测：

## 10层梁1
回弹法检测混凝土抗压强度记录
任务单编号：
委托单位 |  | 咸丰县住房和城乡建设局 | [8 empty] | 混凝土品种 |  |  | 泵送混凝土 |  |  |  |  | 检测日期 |  | 2021-07-28
工程名称 |  | 咸丰县城丁寨片区（城中村）棚户区改造凉水井安置区建设工程（一期）-3#楼 | [8 empty] | 施工日期 |  |  | 2021-03-25 |  |  |  |  | 检测依据 |  | JGJ/T23-2011
构件名称 |  | 十层梁F~3/H轴/1/3轴 | [8 empty] | 龄期(天) |  |  | 125 |  |  |  |  | 仪器设备 |  | 13217125436 |  |  |  |  | 梁F~3/H轴/1/3轴
强度等级 |  | C30 | [8 empty] | 检测状态 |  |  | 自动采集 |  |  |  |  | 样品状态 |  | 可检 |  | 环境温度 |  |  | 十层
测区 | 回 弹 值 Ri | [17 empty] | 测区平均回弹值Rm | 角度修正后 | 浇筑面修正后 | 碳化深度值di(mm) |  | 测区混凝土抗压强度换算值fccu,i(MPa) | 泵送砼修正后测区砼强度换算值(MPa)
| 1 | 2 | 3 | 4 | 5 | 6 | 7 | 8 | 9 | 10 |  | 11 | 12 |  | 13 | 14 | 15 | 16
1 | 35 | 35 | 33 | 42 | 43 | 43 | 41 | 33 | 43 | 42 |  | 30 | 41 |  | 40 | 40 | 34 | 42 | 39.2 | 47.3 | 47.3 | 1 |  | 40.9 | 40.9
2 | 41 | 30 | 35 | 43 | 38 | 33 | 33 | 32 | 37 | 41 |  | 38 | 43 |  | 37 | 37 | 34 | 43 | 37.1 | 37.1 | 37.1 | 1 |  | 36.7 | 36.7
3 | 42 | 31 | 39 | 35 | 35 | 38 | 43 | 37 | 40 | 36 |  | 40 | 36 |  | 42 | 42 | 37 | 36 | 38.1 | 38.1 | 38.1 | 1 |  | 38.7 | 38.7
4 | 43 | 40 | 42 | 37 | 39 | 33 | 37 | 32 | 38 | 42 |  | 32 | 37 |  | 38 | 41 | 43 | 34 | 38.3 | 38.3 | 38.3 | 1 |  | 39.1 | 39.1
5 | 35 | 40 | 42 | 36 | 38 | 37 | 39 | 40 | 40 | 41 |  | 36 | 36 |  | 33 | 34 | 38 | 33 | 37.5 | 37.5 | 37.5 | 1 |  | 37.5 | 37.5
6 | 34 | 37 | 36 | 30 | 41 | 42 | 41 | 33 | 36 | 38 |  | 33 | 42 |  | 36 | 39 | 38 | 39 | 37.4 | 37.4 | 37.4 | 1 |  | 37.3 | 37.3
7 | 41 | 39 | 37 | 30 | 35 | 39 | 33 | 43 | 39 | 39 |  | 33 | 40 |  | 40 | 36 | 30 | 37 | 37.4 | 37.4 | 37.4 | 1 |  | 37.3 | 37.3
8 | 36 | 41 | 33 | 41 | 42 | 42 | 37 | 35 | 35 | 41 |  | 33 | 43 |  | 41 | 33 | 31 | 38 | 37.8 | 37.8 | 37.8 | 1 |  | 38.1 | 38.1
9 | 43 | 42 | 33 | 40 | 42 | 43 | 36 | 35 | 43 | 37 |  | 43 | 39 |  | 43 | 43 | 39 | 34 | 40.4 | 40.4 | 40.4 | 1 |  | 43.3 | 43.3
10 | 43 | 30 | 33 | 32 | 38 | 40 | 40 | 35 | 35 | 42 |  | 42 | 41 |  | 41 | 38 | 35 | 36 | 37.9 | 37.9 | 37.9 | 1 |  | 38.3 | 38.3
测面状态 |  | 侧面(干燥、光洁) |  |  |  |  | 测区砼抗压强度换算值平均值mfccu(MPa) |  |  |  |  | 38.72 | [5 empty] | 测区砼抗压强度最小值fccu,min(MPa) |  |  | 37.1
测试角度 |  | 水平0° |  |  |  |  | 测区砼抗压强度换算值标准差Sfccu(MPa) |  |  |  |  | 2 | [5 empty] | 现龄期混凝土强度推定值fcu,e(MPa) |  |  | 35.4
备 注
审核： | 检测： | [12 empty] | 检测：

## 10层梁2
回弹法检测混凝土抗压强度记录
任务单编号：
委托单位 |  | 咸丰县住房和城乡建设局 | [8 empty] | 混凝土品种 |  |  | 泵送混凝土 |  |  |  |  | 检测日期 |  | 2021-07-28
工程名称 |  | 咸丰县城丁寨片区（城中村）棚户区改造凉水井安置区建设工程（一期）-3#楼 | [8 empty] | 施工日期 |  |  | 2021-03-25 |  |  |  |  | 检测依据 |  | JGJ/T23-2011
构件名称 |  | 十层梁L~M轴/1/3轴 | [8 empty] | 龄期(天) |  |  | 125 |  |  |  |  | 仪器设备 |  | 13217125436 |  |  |  |  | 梁L~M轴/1/3轴
强度等级 |  | C30 | [8 empty] | 检测状态 |  |  | 自动采集 |  |  |  |  | 样品状态 |  | 可检 |  | 环境温度 |  |  | 十层
测区 | 回 弹 值 Ri | [17 empty] | 测区平均回弹值Rm | 角度修正后 | 浇筑面修正后 | 碳化深度值di(mm) |  | 测区混凝土抗压强度换算值fccu,i(MPa) | 泵送砼修正后测区砼强度换算值(MPa)
| 1 | 2 | 3 | 4 | 5 | 6 | 7 | 8 | 9 | 10 |  | 11 | 12 |  | 13 | 14 | 15 | 16
1 | 37 | 30 | 43 | 32 | 36 | 37 | 33 | 33 | 42 | 37 |  | 40 | 43 |  | 31 | 34 | 34 | 35 | 35.6 | 47.3 | 47.3 | 1 |  | 33.9 | 33.9
2 | 42 | 31 | 41 | 34 | 37 | 39 | 43 | 36 | 33 | 36 |  | 32 | 42 |  | 35 | 40 | 42 | 39 | 37.9 | 37.9 | 37.9 | 1 |  | 38.3 | 38.3
3 | 35 | 36 | 34 | 40 | 41 | 38 | 33 | 33 | 38 | 43 |  | 41 | 43 |  | 35 | 41 | 33 | 40 | 37.8 | 37.8 | 37.8 | 1 |  | 38.1 | 38.1
4 | 42 | 38 | 41 | 34 | 34 | 39 | 36 | 39 | 39 | 36 |  | 30 | 36 |  | 38 | 35 | 34 | 37 | 36.8 | 36.8 | 36.8 | 1 |  | 36.2 | 36.2
5 | 43 | 36 | 39 | 33 | 35 | 40 | 34 | 40 | 36 | 38 |  | 32 | 41 |  | 35 | 36 | 33 | 43 | 36.9 | 36.9 | 36.9 | 1 |  | 36.4 | 36.4
6 | 40 | 41 | 43 | 33 | 39 | 38 | 41 | 32 | 40 | 38 |  | 33 | 36 |  | 34 | 34 | 33 | 37 | 36.9 | 36.9 | 36.9 | 1 |  | 36.4 | 36.4
7 | 34 | 41 | 39 | 42 | 38 | 42 | 39 | 38 | 43 | 36 |  | 42 | 39 |  | 35 | 41 | 39 | 42 | 39.8 | 39.8 | 39.8 | 1 |  | 42.1 | 42.1
8 | 38 | 37 | 36 | 39 | 38 | 30 | 41 | 41 | 34 | 36 |  | 38 | 42 |  | 35 | 40 | 34 | 37 | 37.4 | 37.4 | 37.4 | 1 |  | 37.3 | 37.3
9 | 40 | 38 | 33 | 34 | 33 | 43 | 41 | 31 | 33 | 40 |  | 33 | 40 |  | 31 | 36 | 35 | 42 | 36.2 | 36.2 | 36.2 | 1 |  | 35 | 35
10 | 34 | 33 | 43 | 34 | 36 | 43 | 34 | 31 | 41 | 39 |  | 36 | 40 |  | 37 | 35 | 32 | 41 | 36.6 | 36.6 | 36.6 | 1 |  | 35.8 | 35.8
测面状态 |  | 侧面(干燥、光洁) |  |  |  |  | 测区砼抗压强度换算值平均值mfccu(MPa) |  |  |  |  | 36.95 | [5 empty] | 测区砼抗压强度最小值fccu,min(MPa) |  |  | 35.6
测试角度 |  | 水平0° |  |  |  |  | 测区砼抗压强度换算值标准差Sfccu(MPa) |  |  |  |  | 2.25 | [5 empty] | 现龄期混凝土强度推定值fcu,e(MPa) |  |  | 33.2
备 注
审核： | 检测： | [12 empty] | 检测：

## 10层梁3
回弹法检测混凝土抗压强度记录
任务单编号：
委托单位 |  | 咸丰县住房和城乡建设局 | [8 empty] | 混凝土品种 |  |  | 泵送混凝土 |  |  |  |  | 检测日期 |  | 2021-07-28
工程名称 |  | 咸丰县城丁寨片区（城中村）棚户区改造凉水井安置区建设工程（一期）-3#楼 | [8 empty] | 施工日期 |  |  | 2021-03-25 |  |  |  |  | 检测依据 |  | JGJ/T23-2011
构件名称 |  | 十层层梁F/4~6轴 | [8 empty] | 龄期(天) |  |  | 125 |  |  |  |  | 仪器设备 |  | 13217125436 |  |  |  |  | 层梁F/4~6轴
强度等级 |  | C30 | [8 empty] | 检测状态 |  |  | 自动采集 |  |  |  |  | 样品状态 |  | 可检 |  | 环境温度 |  |  | 十层
测区 | 回 弹 值 Ri | [17 empty] | 测区平均回弹值Rm | 角度修正后 | 浇筑面修正后 | 碳化深度值di(mm) |  | 测区混凝土抗压强度换算值fccu,i(MPa) | 泵送砼修正后测区砼强度换算值(MPa)
| 1 | 2 | 3 | 4 | 5 | 6 | 7 | 8 | 9 | 10 |  | 11 | 12 |  | 13 | 14 | 15 | 16
1 | 40 | 38 | 36 | 35 | 41 | 38 | 33 | 40 | 35 | 43 |  | 37 | 37 |  | 37 | 36 | 33 | 34 | 36.9 | 47.3 | 47.3 | 1 |  | 36.4 | 36.4
2 | 35 | 33 | 41 | 37 | 35 | 34 | 36 | 41 | 38 | 37 |  | 30 | 39 |  | 33 | 41 | 40 | 41 | 37.2 | 37.2 | 37.2 | 1 |  | 36.9 | 36.9
3 | 39 | 31 | 34 | 37 | 39 | 30 | 43 | 31 | 38 | 42 |  | 43 | 42 |  | 37 | 38 | 42 | 35 | 38.1 | 38.1 | 38.1 | 1 |  | 38.7 | 38.7
4 | 41 | 36 | 41 | 35 | 35 | 42 | 43 | 35 | 33 | 38 |  | 39 | 39 |  | 43 | 34 | 33 | 37 | 37.6 | 37.6 | 37.6 | 1 |  | 37.7 | 37.7
5 | 40 | 30 | 43 | 40 | 40 | 40 | 42 | 33 | 43 | 38 |  | 31 | 38 |  | 42 | 38 | 32 | 43 | 39.1 | 39.1 | 39.1 | 1 |  | 40.7 | 40.7
6 | 41 | 34 | 40 | 34 | 34 | 32 | 42 | 38 | 36 | 38 |  | 38 | 43 |  | 38 | 42 | 37 | 43 | 38.2 | 38.2 | 38.2 | 1 |  | 38.9 | 38.9
7 | 38 | 40 | 40 | 34 | 37 | 30 | 40 | 32 | 43 | 36 |  | 41 | 41 |  | 30 | 42 | 39 | 33 | 37.8 | 37.8 | 37.8 | 1 |  | 38.1 | 38.1
8 | 35 | 39 | 37 | 40 | 40 | 30 | 35 | 37 | 40 | 38 |  | 33 | 39 |  | 35 | 35 | 39 | 35 | 36.9 | 36.9 | 36.9 | 1 |  | 36.4 | 36.4
9 | 34 | 40 | 42 | 39 | 42 | 34 | 42 | 41 | 33 | 42 |  | 35 | 37 |  | 31 | 39 | 43 | 37 | 38.6 | 38.6 | 38.6 | 1 |  | 39.7 | 39.7
10 | 33 | 42 | 41 | 31 | 40 | 35 | 37 | 33 | 35 | 41 |  | 33 | 41 |  | 35 | 39 | 38 | 38 | 37.1 | 37.1 | 37.1 | 1 |  | 36.7 | 36.7
测面状态 |  | 侧面(干燥、光洁) |  |  |  |  | 测区砼抗压强度换算值平均值mfccu(MPa) |  |  |  |  | 38.02 | [5 empty] | 测区砼抗压强度最小值fccu,min(MPa) |  |  | 36.9
测试角度 |  | 水平0° |  |  |  |  | 测区砼抗压强度换算值标准差Sfccu(MPa) |  |  |  |  | 1.48 | [5 empty] | 现龄期混凝土强度推定值fcu,e(MPa) |  |  | 35.6
备 注
审核： | 检测： | [12 empty] | 检测：

## 10层梁4
回弹法检测混凝土抗压强度记录
任务单编号：
委托单位 |  | 咸丰县住房和城乡建设局 | [8 empty] | 混凝土品种 |  |  | 泵送混凝土 |  |  |  |  | 检测日期 |  | 2021-07-28
工程名称 |  | 咸丰县城丁寨片区（城中村）棚户区改造凉水井安置区建设工程（一期）-3#楼 | [8 empty] | 施工日期 |  |  | 2021-03-25 |  |  |  |  | 检测依据 |  | JGJ/T23-2011
构件名称 |  | 十层层梁M/4~6轴 | [8 empty] | 龄期(天) |  |  | 125 |  |  |  |  | 仪器设备 |  | 13217125436 |  |  |  |  | 层梁M/4~6轴
强度等级 |  | C30 | [8 empty] | 检测状态 |  |  | 自动采集 |  |  |  |  | 样品状态 |  | 可检 |  | 环境温度 |  |  | 十层
测区 | 回 弹 值 Ri | [17 empty] | 测区平均回弹值Rm | 角度修正后 | 浇筑面修正后 | 碳化深度值di(mm) |  | 测区混凝土抗压强度换算值fccu,i(MPa) | 泵送砼修正后测区砼强度换算值(MPa)
| 1 | 2 | 3 | 4 | 5 | 6 | 7 | 8 | 9 | 10 |  | 11 | 12 |  | 13 | 14 | 15 | 16
1 | 39 | 31 | 33 | 40 | 33 | 31 | 33 | 31 | 38 | 38 |  | 33 | 38 |  | 31 | 42 | 34 | 42 | 35 | 47.3 | 47.3 | 1 |  | 32.8 | 32.8
2 | 39 | 42 | 37 | 39 | 39 | 40 | 35 | 36 | 35 | 43 |  | 32 | 41 |  | 31 | 40 | 39 | 38 | 38.2 | 38.2 | 38.2 | 1 |  | 38.9 | 38.9
3 | 34 | 30 | 39 | 37 | 40 | 39 | 33 | 32 | 41 | 42 |  | 33 | 42 |  | 30 | 34 | 37 | 36 | 36.2 | 36.2 | 36.2 | 1 |  | 35 | 35
4 | 33 | 36 | 36 | 41 | 39 | 32 | 33 | 35 | 40 | 37 |  | 38 | 40 |  | 40 | 38 | 36 | 40 | 37.5 | 37.5 | 37.5 | 1 |  | 37.5 | 37.5
5 | 43 | 35 | 39 | 33 | 38 | 35 | 38 | 31 | 42 | 36 |  | 36 | 36 |  | 43 | 37 | 43 | 34 | 37.2 | 37.2 | 37.2 | 1 |  | 36.9 | 36.9
6 | 38 | 38 | 43 | 43 | 41 | 37 | 33 | 41 | 33 | 43 |  | 40 | 43 |  | 41 | 41 | 42 | 34 | 40.2 | 40.2 | 40.2 | 1 |  | 42.9 | 42.9
7 | 40 | 37 | 41 | 43 | 41 | 33 | 35 | 40 | 43 | 43 |  | 34 | 39 |  | 43 | 40 | 41 | 34 | 39.7 | 39.7 | 39.7 | 1 |  | 41.9 | 41.9
8 | 38 | 38 | 42 | 39 | 37 | 35 | 35 | 42 | 42 | 41 |  | 32 | 39 |  | 34 | 42 | 42 | 40 | 39.1 | 39.1 | 39.1 | 1 |  | 40.7 | 40.7
9 | 42 | 40 | 37 | 40 | 39 | 34 | 34 | 31 | 40 | 36 |  | 30 | 40 |  | 35 | 35 | 40 | 39 | 37.5 | 37.5 | 37.5 | 1 |  | 37.5 | 37.5
10 | 40 | 32 | 35 | 36 | 34 | 37 | 37 | 40 | 35 | 43 |  | 38 | 40 |  | 39 | 41 | 43 | 34 | 37.7 | 37.7 | 37.7 | 1 |  | 37.9 | 37.9
测面状态 |  | 侧面(干燥、光洁) |  |  |  |  | 测区砼抗压强度换算值平均值mfccu(MPa) |  |  |  |  | 38.2 | [5 empty] | 测区砼抗压强度最小值fccu,min(MPa) |  |  | 35
测试角度 |  | 水平0° |  |  |  |  | 测区砼抗压强度换算值标准差Sfccu(MPa) |  |  |  |  | 3.07 | [5 empty] | 现龄期混凝土强度推定值fcu,e(MPa) |  |  | 33.1
备 注
审核： | 检测： | [12 empty] | 检测：

## 10层梁5
回弹法检测混凝土抗压强度记录
任务单编号：
委托单位 |  | 咸丰县住房和城乡建设局 | [8 empty] | 混凝土品种 |  |  | 泵送混凝土 |  |  |  |  | 检测日期 |  | 2021-07-28
工程名称 |  | 咸丰县城丁寨片区（城中村）棚户区改造凉水井安置区建设工程（一期）-3#楼 | [8 empty] | 施工日期 |  |  | 2021-03-25 |  |  |  |  | 检测依据 |  | JGJ/T23-2011
构件名称 |  | 十层梁3/H~M轴/6轴 | [8 empty] | 龄期(天) |  |  | 125 |  |  |  |  | 仪器设备 |  | 13217125436 |  |  |  |  | 梁3/H~M轴/6轴
强度等级 |  | C30 | [8 empty] | 检测状态 |  |  | 自动采集 |  |  |  |  | 样品状态 |  | 可检 |  | 环境温度 |  |  | 十层
测区 | 回 弹 值 Ri | [17 empty] | 测区平均回弹值Rm | 角度修正后 | 浇筑面修正后 | 碳化深度值di(mm) |  | 测区混凝土抗压强度换算值fccu,i(MPa) | 泵送砼修正后测区砼强度换算值(MPa)
| 1 | 2 | 3 | 4 | 5 | 6 | 7 | 8 | 9 | 10 |  | 11 | 12 |  | 13 | 14 | 15 | 16
1 | 36 | 39 | 42 | 32 | 38 | 37 | 39 | 31 | 42 | 41 |  | 35 | 41 |  | 30 | 42 | 43 | 35 | 38.3 | 47.3 | 47.3 | 1 |  | 39.1 | 39.1
2 | 34 | 40 | 35 | 42 | 38 | 43 | 37 | 30 | 39 | 41 |  | 37 | 37 |  | 31 | 33 | 42 | 39 | 37.7 | 37.7 | 37.7 | 1 |  | 37.9 | 37.9
3 | 41 | 35 | 42 | 40 | 38 | 35 | 35 | 38 | 34 | 42 |  | 30 | 43 |  | 36 | 38 | 32 | 38 | 37.4 | 37.4 | 37.4 | 1 |  | 37.3 | 37.3
4 | 39 | 37 | 34 | 35 | 43 | 38 | 39 | 37 | 41 | 43 |  | 41 | 37 |  | 34 | 35 | 41 | 37 | 38.1 | 38.1 | 38.1 | 1 |  | 38.7 | 38.7
5 | 35 | 41 | 35 | 42 | 43 | 34 | 36 | 34 | 39 | 37 |  | 38 | 37 |  | 37 | 42 | 38 | 39 | 37.7 | 37.7 | 37.7 | 1 |  | 37.9 | 37.9
6 | 37 | 31 | 42 | 38 | 38 | 36 | 34 | 38 | 40 | 36 |  | 43 | 40 |  | 35 | 36 | 43 | 41 | 38 | 38 | 38 | 1 |  | 38.5 | 38.5
7 | 37 | 33 | 33 | 39 | 43 | 42 | 43 | 39 | 34 | 38 |  | 31 | 36 |  | 33 | 35 | 39 | 33 | 36.3 | 36.3 | 36.3 | 1 |  | 35.2 | 35.2
8 | 42 | 38 | 39 | 36 | 35 | 35 | 42 | 39 | 43 | 39 |  | 37 | 43 |  | 43 | 38 | 30 | 36 | 38.6 | 38.6 | 38.6 | 1 |  | 39.7 | 39.7
9 | 42 | 31 | 34 | 35 | 35 | 31 | 33 | 34 | 43 | 43 |  | 32 | 39 |  | 41 | 35 | 40 | 37 | 36.3 | 36.3 | 36.3 | 1 |  | 35.2 | 35.2
10 | 34 | 41 | 38 | 39 | 39 | 38 | 33 | 43 | 35 | 40 |  | 42 | 43 |  | 31 | 36 | 33 | 43 | 38.2 | 38.2 | 38.2 | 1 |  | 38.9 | 38.9
测面状态 |  | 侧面(干燥、光洁) |  |  |  |  | 测区砼抗压强度换算值平均值mfccu(MPa) |  |  |  |  | 37.84 | [5 empty] | 测区砼抗压强度最小值fccu,min(MPa) |  |  | 36.3
测试角度 |  | 水平0° |  |  |  |  | 测区砼抗压强度换算值标准差Sfccu(MPa) |  |  |  |  | 1.55 | [5 empty] | 现龄期混凝土强度推定值fcu,e(MPa) |  |  | 35.3
备 注
审核： | 检测： | [12 empty] | 检测：

## 10层梁6
回弹法检测混凝土抗压强度记录
任务单编号：
委托单位 |  | 咸丰县住房和城乡建设局 | [8 empty] | 混凝土品种 |  |  | 泵送混凝土 |  |  |  |  | 检测日期 |  | 2021-07-28
工程名称 |  | 咸丰县城丁寨片区（城中村）棚户区改造凉水井安置区建设工程（一期）-3#楼 | [8 empty] | 施工日期 |  |  | 2021-03-25 |  |  |  |  | 检测依据 |  | JGJ/T23-2011
构件名称 |  | 十层梁H~3/H轴/1/6轴 | [8 empty] | 龄期(天) |  |  | 125 |  |  |  |  | 仪器设备 |  | 13217125436 |  |  |  |  | 梁H~3/H轴/1/6轴
强度等级 |  | C30 | [8 empty] | 检测状态 |  |  | 自动采集 |  |  |  |  | 样品状态 |  | 可检 |  | 环境温度 |  |  | 十层
测区 | 回 弹 值 Ri | [17 empty] | 测区平均回弹值Rm | 角度修正后 | 浇筑面修正后 | 碳化深度值di(mm) |  | 测区混凝土抗压强度换算值fccu,i(MPa) | 泵送砼修正后测区砼强度换算值(MPa)
| 1 | 2 | 3 | 4 | 5 | 6 | 7 | 8 | 9 | 10 |  | 11 | 12 |  | 13 | 14 | 15 | 16
1 | 43 | 40 | 43 | 39 | 39 | 33 | 33 | 32 | 34 | 38 |  | 36 | 41 |  | 33 | 33 | 40 | 40 | 37.2 | 47.3 | 47.3 | 1 |  | 36.9 | 36.9
2 | 40 | 32 | 38 | 38 | 35 | 39 | 38 | 33 | 36 | 39 |  | 30 | 43 |  | 30 | 41 | 34 | 40 | 37 | 37 | 37 | 1 |  | 36.5 | 36.5
3 | 34 | 32 | 33 | 40 | 34 | 31 | 38 | 31 | 35 | 39 |  | 32 | 42 |  | 34 | 42 | 34 | 38 | 35.1 | 35.1 | 35.1 | 1 |  | 33 | 33
4 | 34 | 37 | 39 | 39 | 37 | 30 | 35 | 37 | 40 | 40 |  | 42 | 43 |  | 43 | 35 | 39 | 34 | 37.8 | 37.8 | 37.8 | 1 |  | 38.1 | 38.1
5 | 39 | 33 | 38 | 34 | 33 | 35 | 39 | 30 | 39 | 38 |  | 31 | 38 |  | 32 | 35 | 30 | 33 | 34.9 | 34.9 | 34.9 | 1 |  | 32.6 | 32.6
6 | 39 | 30 | 36 | 42 | 37 | 31 | 37 | 32 | 38 | 36 |  | 42 | 43 |  | 42 | 34 | 35 | 42 | 37.6 | 37.6 | 37.6 | 1 |  | 37.7 | 37.7
7 | 33 | 41 | 41 | 32 | 34 | 32 | 42 | 34 | 42 | 42 |  | 31 | 38 |  | 36 | 39 | 40 | 38 | 37.4 | 37.4 | 37.4 | 1 |  | 37.3 | 37.3
8 | 37 | 42 | 41 | 41 | 43 | 35 | 39 | 32 | 42 | 43 |  | 33 | 42 |  | 40 | 35 | 39 | 43 | 39.8 | 39.8 | 39.8 | 1 |  | 42.1 | 42.1
9 | 42 | 38 | 38 | 39 | 34 | 35 | 38 | 38 | 41 | 39 |  | 40 | 37 |  | 33 | 43 | 43 | 41 | 38.9 | 38.9 | 38.9 | 1 |  | 40.3 | 40.3
10 | 42 | 36 | 35 | 31 | 42 | 39 | 38 | 38 | 37 | 39 |  | 37 | 41 |  | 32 | 43 | 32 | 34 | 37.4 | 37.4 | 37.4 | 1 |  | 37.3 | 37.3
测面状态 |  | 侧面(干燥、光洁) |  |  |  |  | 测区砼抗压强度换算值平均值mfccu(MPa) |  |  |  |  | 37.18 | [5 empty] | 测区砼抗压强度最小值fccu,min(MPa) |  |  | 34.9
测试角度 |  | 水平0° |  |  |  |  | 测区砼抗压强度换算值标准差Sfccu(MPa) |  |  |  |  | 2.87 | [5 empty] | 现龄期混凝土强度推定值fcu,e(MPa) |  |  | 32.5
备 注
审核： | 检测： | [12 empty] | 检测：

## 10层梁7
回弹法检测混凝土抗压强度记录
任务单编号：
委托单位 |  | 咸丰县住房和城乡建设局 | [8 empty] | 混凝土品种 |  |  | 泵送混凝土 |  |  |  |  | 检测日期 |  | 2021-07-28
工程名称 |  | 咸丰县城丁寨片区（城中村）棚户区改造凉水井安置区建设工程（一期）-3#楼 | [8 empty] | 施工日期 |  |  | 2021-03-25 |  |  |  |  | 检测依据 |  | JGJ/T23-2011
构件名称 |  | 十层梁A~H轴/2/6轴 | [8 empty] | 龄期(天) |  |  | 125 |  |  |  |  | 仪器设备 |  | 13217125436 |  |  |  |  | 梁A~H轴/2/6轴
强度等级 |  | C30 | [8 empty] | 检测状态 |  |  | 自动采集 |  |  |  |  | 样品状态 |  | 可检 |  | 环境温度 |  |  | 十层
测区 | 回 弹 值 Ri | [17 empty] | 测区平均回弹值Rm | 角度修正后 | 浇筑面修正后 | 碳化深度值di(mm) |  | 测区混凝土抗压强度换算值fccu,i(MPa) | 泵送砼修正后测区砼强度换算值(MPa)
| 1 | 2 | 3 | 4 | 5 | 6 | 7 | 8 | 9 | 10 |  | 11 | 12 |  | 13 | 14 | 15 | 16
1 | 39 | 42 | 33 | 34 | 37 | 33 | 38 | 31 | 41 | 40 |  | 43 | 36 |  | 43 | 41 | 39 | 39 | 38.4 | 47.3 | 47.3 | 1 |  | 39.3 | 39.3
2 | 37 | 37 | 33 | 34 | 40 | 32 | 39 | 35 | 39 | 41 |  | 41 | 38 |  | 42 | 40 | 33 | 36 | 37.5 | 37.5 | 37.5 | 1 |  | 37.5 | 37.5
3 | 43 | 37 | 36 | 33 | 43 | 40 | 34 | 43 | 34 | 42 |  | 32 | 36 |  | 30 | 42 | 32 | 43 | 37.7 | 37.7 | 37.7 | 1 |  | 37.9 | 37.9
4 | 35 | 42 | 34 | 38 | 40 | 43 | 42 | 41 | 39 | 42 |  | 30 | 36 |  | 42 | 37 | 36 | 36 | 38.7 | 38.7 | 38.7 | 1 |  | 39.9 | 39.9
5 | 36 | 38 | 38 | 36 | 41 | 40 | 36 | 38 | 43 | 41 |  | 35 | 37 |  | 38 | 40 | 35 | 35 | 37.7 | 37.7 | 37.7 | 1 |  | 37.9 | 37.9
6 | 41 | 37 | 40 | 36 | 35 | 30 | 43 | 32 | 34 | 43 |  | 34 | 39 |  | 31 | 37 | 33 | 43 | 36.6 | 36.6 | 36.6 | 1 |  | 35.8 | 35.8
7 | 38 | 40 | 43 | 35 | 43 | 32 | 37 | 30 | 39 | 38 |  | 43 | 43 |  | 36 | 37 | 31 | 43 | 38.6 | 38.6 | 38.6 | 1 |  | 39.7 | 39.7
8 | 37 | 31 | 33 | 40 | 40 | 42 | 33 | 30 | 35 | 37 |  | 43 | 40 |  | 42 | 33 | 39 | 37 | 37.1 | 37.1 | 37.1 | 1 |  | 36.7 | 36.7
9 | 42 | 37 | 36 | 41 | 39 | 30 | 37 | 33 | 36 | 37 |  | 36 | 39 |  | 36 | 42 | 30 | 41 | 37.4 | 37.4 | 37.4 | 1 |  | 37.3 | 37.3
10 | 37 | 34 | 42 | 38 | 36 | 31 | 37 | 32 | 39 | 37 |  | 32 | 39 |  | 35 | 36 | 32 | 33 | 35.5 | 35.5 | 35.5 | 1 |  | 33.7 | 33.7
测面状态 |  | 侧面(干燥、光洁) |  |  |  |  | 测区砼抗压强度换算值平均值mfccu(MPa) |  |  |  |  | 37.57 | [5 empty] | 测区砼抗压强度最小值fccu,min(MPa) |  |  | 35.5
测试角度 |  | 水平0° |  |  |  |  | 测区砼抗压强度换算值标准差Sfccu(MPa) |  |  |  |  | 1.89 | [5 empty] | 现龄期混凝土强度推定值fcu,e(MPa) |  |  | 34.5
备 注
审核： | 检测： | [12 empty] | 检测：

## 10层梁8
回弹法检测混凝土抗压强度记录
任务单编号：
委托单位 |  | 咸丰县住房和城乡建设局 | [8 empty] | 混凝土品种 |  |  | 泵送混凝土 |  |  |  |  | 检测日期 |  | 2021-07-28
工程名称 |  | 咸丰县城丁寨片区（城中村）棚户区改造凉水井安置区建设工程（一期）-3#楼 | [8 empty] | 施工日期 |  |  | 2021-03-25 |  |  |  |  | 检测依据 |  | JGJ/T23-2011
构件名称 |  | 十层梁H~3/H轴/7轴 | [8 empty] | 龄期(天) |  |  | 125 |  |  |  |  | 仪器设备 |  | 13217125436 |  |  |  |  | 梁H~3/H轴/7轴
强度等级 |  | C30 | [8 empty] | 检测状态 |  |  | 自动采集 |  |  |  |  | 样品状态 |  | 可检 |  | 环境温度 |  |  | 十层
测区 | 回 弹 值 Ri | [17 empty] | 测区平均回弹值Rm | 角度修正后 | 浇筑面修正后 | 碳化深度值di(mm) |  | 测区混凝土抗压强度换算值fccu,i(MPa) | 泵送砼修正后测区砼强度换算值(MPa)
| 1 | 2 | 3 | 4 | 5 | 6 | 7 | 8 | 9 | 10 |  | 11 | 12 |  | 13 | 14 | 15 | 16
1 | 43 | 42 | 41 | 33 | 39 | 37 | 36 | 33 | 35 | 36 |  | 41 | 43 |  | 36 | 33 | 38 | 36 | 37.5 | 47.3 | 47.3 | 1 |  | 37.5 | 37.5
2 | 42 | 39 | 38 | 34 | 35 | 33 | 34 | 31 | 40 | 39 |  | 33 | 36 |  | 35 | 37 | 33 | 40 | 36 | 36 | 36 | 1 |  | 34.6 | 34.6
3 | 34 | 35 | 41 | 31 | 43 | 41 | 36 | 38 | 37 | 37 |  | 35 | 41 |  | 34 | 40 | 33 | 33 | 36.7 | 36.7 | 36.7 | 1 |  | 36 | 36
4 | 42 | 31 | 40 | 42 | 35 | 35 | 36 | 34 | 39 | 38 |  | 43 | 39 |  | 33 | 34 | 38 | 38 | 37.2 | 37.2 | 37.2 | 1 |  | 36.9 | 36.9
5 | 38 | 39 | 34 | 35 | 43 | 36 | 33 | 34 | 35 | 40 |  | 34 | 42 |  | 34 | 39 | 41 | 42 | 37.1 | 37.1 | 37.1 | 1 |  | 36.7 | 36.7
6 | 33 | 35 | 39 | 35 | 40 | 40 | 37 | 30 | 38 | 41 |  | 35 | 37 |  | 43 | 41 | 43 | 42 | 38.3 | 38.3 | 38.3 | 1 |  | 39.1 | 39.1
7 | 40 | 39 | 35 | 37 | 36 | 36 | 36 | 30 | 39 | 43 |  | 34 | 42 |  | 38 | 33 | 38 | 33 | 36.8 | 36.8 | 36.8 | 1 |  | 36.2 | 36.2
8 | 37 | 30 | 37 | 41 | 35 | 41 | 36 | 35 | 39 | 36 |  | 38 | 42 |  | 38 | 34 | 40 | 33 | 37.1 | 37.1 | 37.1 | 1 |  | 36.7 | 36.7
9 | 33 | 31 | 38 | 42 | 41 | 38 | 43 | 42 | 39 | 39 |  | 43 | 36 |  | 38 | 38 | 43 | 33 | 39.1 | 39.1 | 39.1 | 1 |  | 40.7 | 40.7
10 | 36 | 34 | 39 | 39 | 41 | 43 | 40 | 40 | 41 | 39 |  | 36 | 43 |  | 38 | 39 | 30 | 42 | 39.2 | 39.2 | 39.2 | 1 |  | 40.9 | 40.9
测面状态 |  | 侧面(干燥、光洁) |  |  |  |  | 测区砼抗压强度换算值平均值mfccu(MPa) |  |  |  |  | 37.53 | [5 empty] | 测区砼抗压强度最小值fccu,min(MPa) |  |  | 36
测试角度 |  | 水平0° |  |  |  |  | 测区砼抗压强度换算值标准差Sfccu(MPa) |  |  |  |  | 2.06 | [5 empty] | 现龄期混凝土强度推定值fcu,e(MPa) |  |  | 34.1
备 注
审核： | 检测： | [12 empty] | 检测：

## 10层梁9
回弹法检测混凝土抗压强度记录
任务单编号：
委托单位 |  | 咸丰县住房和城乡建设局 | [8 empty] | 混凝土品种 |  |  | 泵送混凝土 |  |  |  |  | 检测日期 |  | 2021-07-28
工程名称 |  | 咸丰县城丁寨片区（城中村）棚户区改造凉水井安置区建设工程（一期）-3#楼 | [8 empty] | 施工日期 |  |  | 2021-03-25 |  |  |  |  | 检测依据 |  | JGJ/T23-2011
构件名称 |  | 十层梁H~3/H轴/6~8轴 | [8 empty] | 龄期(天) |  |  | 125 |  |  |  |  | 仪器设备 |  | 13217125436 |  |  |  |  | 梁H~3/H轴/6~8轴
强度等级 |  | C30 | [8 empty] | 检测状态 |  |  | 自动采集 |  |  |  |  | 样品状态 |  | 可检 |  | 环境温度 |  |  | 十层
测区 | 回 弹 值 Ri | [17 empty] | 测区平均回弹值Rm | 角度修正后 | 浇筑面修正后 | 碳化深度值di(mm) |  | 测区混凝土抗压强度换算值fccu,i(MPa) | 泵送砼修正后测区砼强度换算值(MPa)
| 1 | 2 | 3 | 4 | 5 | 6 | 7 | 8 | 9 | 10 |  | 11 | 12 |  | 13 | 14 | 15 | 16
1 | 35 | 37 | 41 | 34 | 34 | 34 | 37 | 36 | 34 | 38 |  | 30 | 36 |  | 41 | 40 | 30 | 41 | 36.1 | 47.3 | 47.3 | 1 |  | 34.8 | 34.8
2 | 37 | 41 | 39 | 36 | 39 | 38 | 41 | 42 | 35 | 38 |  | 43 | 39 |  | 34 | 42 | 33 | 41 | 38.9 | 38.9 | 38.9 | 1 |  | 40.3 | 40.3
3 | 40 | 31 | 42 | 39 | 43 | 35 | 39 | 36 | 35 | 42 |  | 43 | 38 |  | 32 | 43 | 41 | 41 | 39.3 | 39.3 | 39.3 | 1 |  | 41.1 | 41.1
4 | 38 | 30 | 35 | 33 | 41 | 32 | 35 | 33 | 38 | 39 |  | 43 | 42 |  | 40 | 35 | 43 | 43 | 37.6 | 37.6 | 37.6 | 1 |  | 37.7 | 37.7
5 | 39 | 39 | 43 | 39 | 36 | 37 | 38 | 35 | 33 | 43 |  | 33 | 41 |  | 34 | 38 | 35 | 33 | 37 | 37 | 37 | 1 |  | 36.5 | 36.5
6 | 37 | 35 | 34 | 40 | 39 | 31 | 33 | 32 | 37 | 43 |  | 30 | 42 |  | 35 | 36 | 43 | 43 | 36.8 | 36.8 | 36.8 | 1 |  | 36.2 | 36.2
7 | 42 | 32 | 40 | 32 | 34 | 30 | 37 | 31 | 39 | 43 |  | 37 | 37 |  | 43 | 39 | 43 | 38 | 37.5 | 37.5 | 37.5 | 1 |  | 37.5 | 37.5
8 | 33 | 33 | 41 | 39 | 34 | 40 | 36 | 31 | 38 | 41 |  | 39 | 38 |  | 35 | 33 | 40 | 43 | 37.2 | 37.2 | 37.2 | 1 |  | 36.9 | 36.9
9 | 36 | 42 | 38 | 32 | 39 | 42 | 43 | 40 | 41 | 41 |  | 38 | 36 |  | 34 | 43 | 31 | 36 | 38.7 | 38.7 | 38.7 | 1 |  | 39.9 | 39.9
10 | 35 | 31 | 38 | 30 | 34 | 36 | 33 | 39 | 39 | 39 |  | 32 | 41 |  | 38 | 42 | 34 | 38 | 36.4 | 36.4 | 36.4 | 1 |  | 35.4 | 35.4
测面状态 |  | 侧面(干燥、光洁) |  |  |  |  | 测区砼抗压强度换算值平均值mfccu(MPa) |  |  |  |  | 37.63 | [5 empty] | 测区砼抗压强度最小值fccu,min(MPa) |  |  | 36.1
测试角度 |  | 水平0° |  |  |  |  | 测区砼抗压强度换算值标准差Sfccu(MPa) |  |  |  |  | 2.14 | [5 empty] | 现龄期混凝土强度推定值fcu,e(MPa) |  |  | 34.1
备 注
审核： | 检测： | [12 empty] | 检测：

## 10层梁10
回弹法检测混凝土抗压强度记录
任务单编号：
委托单位 |  | 咸丰县住房和城乡建设局 | [8 empty] | 混凝土品种 |  |  | 泵送混凝土 |  |  |  |  | 检测日期 |  | 2021-07-28
工程名称 |  | 咸丰县城丁寨片区（城中村）棚户区改造凉水井安置区建设工程（一期）-3#楼 | [8 empty] | 施工日期 |  |  | 2021-03-25 |  |  |  |  | 检测依据 |  | JGJ/T23-2011
构件名称 |  | 十层梁F~H轴/11轴 | [8 empty] | 龄期(天) |  |  | 125 |  |  |  |  | 仪器设备 |  | 13217125436 |  |  |  |  | 梁F~H轴/11轴
强度等级 |  | C30 | [8 empty] | 检测状态 |  |  | 自动采集 |  |  |  |  | 样品状态 |  | 可检 |  | 环境温度 |  |  | 十层
测区 | 回 弹 值 Ri | [17 empty] | 测区平均回弹值Rm | 角度修正后 | 浇筑面修正后 | 碳化深度值di(mm) |  | 测区混凝土抗压强度换算值fccu,i(MPa) | 泵送砼修正后测区砼强度换算值(MPa)
| 1 | 2 | 3 | 4 | 5 | 6 | 7 | 8 | 9 | 10 |  | 11 | 12 |  | 13 | 14 | 15 | 16
1 | 40 | 32 | 33 | 37 | 39 | 37 | 39 | 30 | 35 | 42 |  | 40 | 36 |  | 34 | 43 | 39 | 34 | 37 | 47.3 | 47.3 | 1 |  | 36.5 | 36.5
2 | 43 | 31 | 39 | 32 | 38 | 40 | 35 | 39 | 35 | 36 |  | 38 | 40 |  | 36 | 39 | 43 | 35 | 37.5 | 37.5 | 37.5 | 1 |  | 37.5 | 37.5
3 | 38 | 33 | 39 | 39 | 35 | 40 | 39 | 30 | 35 | 37 |  | 38 | 40 |  | 36 | 36 | 30 | 34 | 36.7 | 36.7 | 36.7 | 1 |  | 36 | 36
4 | 39 | 34 | 42 | 42 | 42 | 42 | 40 | 33 | 35 | 42 |  | 31 | 42 |  | 31 | 37 | 30 | 42 | 38.6 | 38.6 | 38.6 | 1 |  | 39.7 | 39.7
5 | 36 | 31 | 34 | 32 | 43 | 37 | 33 | 42 | 41 | 39 |  | 37 | 41 |  | 38 | 34 | 35 | 36 | 36.7 | 36.7 | 36.7 | 1 |  | 36 | 36
6 | 34 | 36 | 33 | 38 | 40 | 37 | 34 | 36 | 43 | 40 |  | 40 | 38 |  | 40 | 36 | 35 | 41 | 37.6 | 37.6 | 37.6 | 1 |  | 37.7 | 37.7
7 | 41 | 39 | 41 | 39 | 43 | 41 | 42 | 38 | 40 | 40 |  | 34 | 42 |  | 42 | 36 | 36 | 35 | 39.7 | 39.7 | 39.7 | 1 |  | 41.9 | 41.9
8 | 40 | 36 | 34 | 31 | 34 | 41 | 34 | 43 | 40 | 39 |  | 38 | 36 |  | 42 | 36 | 34 | 34 | 36.7 | 36.7 | 36.7 | 1 |  | 36 | 36
9 | 35 | 40 | 42 | 40 | 40 | 30 | 39 | 39 | 35 | 39 |  | 42 | 38 |  | 39 | 34 | 42 | 37 | 38.6 | 38.6 | 38.6 | 1 |  | 39.7 | 39.7
10 | 38 | 33 | 34 | 30 | 35 | 39 | 41 | 30 | 39 | 39 |  | 39 | 42 |  | 34 | 33 | 37 | 33 | 36.1 | 36.1 | 36.1 | 1 |  | 34.8 | 34.8
测面状态 |  | 侧面(干燥、光洁) |  |  |  |  | 测区砼抗压强度换算值平均值mfccu(MPa) |  |  |  |  | 37.58 | [5 empty] | 测区砼抗压强度最小值fccu,min(MPa) |  |  | 36.1
测试角度 |  | 水平0° |  |  |  |  | 测区砼抗压强度换算值标准差Sfccu(MPa) |  |  |  |  | 2.21 | [5 empty] | 现龄期混凝土强度推定值fcu,e(MPa) |  |  | 33.9
备 注
审核： | 检测： | [12 empty] | 检测：

## 10层梁11
回弹法检测混凝土抗压强度记录
任务单编号：
委托单位 |  | 咸丰县住房和城乡建设局 | [8 empty] | 混凝土品种 |  |  | 泵送混凝土 |  |  |  |  | 检测日期 |  | 2021-07-28
工程名称 |  | 咸丰县城丁寨片区（城中村）棚户区改造凉水井安置区建设工程（一期）-3#楼 | [8 empty] | 施工日期 |  |  | 2021-03-25 |  |  |  |  | 检测依据 |  | JGJ/T23-2011
构件名称 |  | 十层梁3/H~L轴/12轴 | [8 empty] | 龄期(天) |  |  | 125 |  |  |  |  | 仪器设备 |  | 13217125436 |  |  |  |  | 梁3/H~L轴/12轴
强度等级 |  | C30 | [8 empty] | 检测状态 |  |  | 自动采集 |  |  |  |  | 样品状态 |  | 可检 |  | 环境温度 |  |  | 十层
测区 | 回 弹 值 Ri | [17 empty] | 测区平均回弹值Rm | 角度修正后 | 浇筑面修正后 | 碳化深度值di(mm) |  | 测区混凝土抗压强度换算值fccu,i(MPa) | 泵送砼修正后测区砼强度换算值(MPa)
| 1 | 2 | 3 | 4 | 5 | 6 | 7 | 8 | 9 | 10 |  | 11 | 12 |  | 13 | 14 | 15 | 16
1 | 36 | 34 | 40 | 37 | 33 | 41 | 39 | 37 | 34 | 38 |  | 32 | 37 |  | 35 | 41 | 33 | 42 | 36.7 | 47.3 | 47.3 | 1 |  | 36 | 36
2 | 36 | 35 | 42 | 31 | 42 | 34 | 33 | 42 | 41 | 38 |  | 42 | 43 |  | 36 | 40 | 33 | 36 | 38 | 38 | 38 | 1 |  | 38.5 | 38.5
3 | 40 | 37 | 37 | 30 | 39 | 33 | 41 | 32 | 33 | 37 |  | 33 | 39 |  | 38 | 35 | 32 | 40 | 36.1 | 36.1 | 36.1 | 1 |  | 34.8 | 34.8
4 | 36 | 30 | 40 | 37 | 42 | 36 | 34 | 30 | 42 | 38 |  | 30 | 41 |  | 32 | 34 | 37 | 37 | 36.1 | 36.1 | 36.1 | 1 |  | 34.8 | 34.8
5 | 33 | 43 | 38 | 40 | 39 | 33 | 34 | 31 | 39 | 36 |  | 34 | 40 |  | 34 | 42 | 37 | 38 | 36.9 | 36.9 | 36.9 | 1 |  | 36.4 | 36.4
6 | 43 | 31 | 42 | 37 | 33 | 33 | 34 | 34 | 33 | 39 |  | 34 | 36 |  | 37 | 38 | 33 | 41 | 35.5 | 35.5 | 35.5 | 1 |  | 33.7 | 33.7
7 | 35 | 41 | 39 | 41 | 38 | 35 | 33 | 32 | 33 | 37 |  | 41 | 39 |  | 33 | 43 | 33 | 36 | 36.6 | 36.6 | 36.6 | 1 |  | 35.8 | 35.8
8 | 35 | 31 | 37 | 36 | 40 | 42 | 37 | 40 | 33 | 42 |  | 42 | 36 |  | 38 | 42 | 39 | 37 | 38.2 | 38.2 | 38.2 | 1 |  | 38.9 | 38.9
9 | 42 | 39 | 36 | 31 | 42 | 31 | 36 | 35 | 42 | 38 |  | 43 | 39 |  | 33 | 34 | 38 | 38 | 37.5 | 37.5 | 37.5 | 1 |  | 37.5 | 37.5
10 | 38 | 30 | 39 | 38 | 42 | 39 | 34 | 38 | 39 | 38 |  | 31 | 38 |  | 38 | 34 | 38 | 36 | 37.5 | 37.5 | 37.5 | 1 |  | 37.5 | 37.5
测面状态 |  | 侧面(干燥、光洁) |  |  |  |  | 测区砼抗压强度换算值平均值mfccu(MPa) |  |  |  |  | 36.39 | [5 empty] | 测区砼抗压强度最小值fccu,min(MPa) |  |  | 35.5
测试角度 |  | 水平0° |  |  |  |  | 测区砼抗压强度换算值标准差Sfccu(MPa) |  |  |  |  | 1.7 | [5 empty] | 现龄期混凝土强度推定值fcu,e(MPa) |  |  | 33.6
备 注
审核： | 检测： | [12 empty] | 检测：

## 10层梁12
回弹法检测混凝土抗压强度记录
任务单编号：
委托单位 |  | 咸丰县住房和城乡建设局 | [8 empty] | 混凝土品种 |  |  | 泵送混凝土 |  |  |  |  | 检测日期 |  | 2021-07-28
工程名称 |  | 咸丰县城丁寨片区（城中村）棚户区改造凉水井安置区建设工程（一期）-3#楼 | [8 empty] | 施工日期 |  |  | 2021-03-25 |  |  |  |  | 检测依据 |  | JGJ/T23-2011
构件名称 |  | 十层梁A~H轴/2/14轴 | [8 empty] | 龄期(天) |  |  | 125 |  |  |  |  | 仪器设备 |  | 13217125436 |  |  |  |  | 梁A~H轴/2/14轴
强度等级 |  | C30 | [8 empty] | 检测状态 |  |  | 自动采集 |  |  |  |  | 样品状态 |  | 可检 |  | 环境温度 |  |  | 十层
测区 | 回 弹 值 Ri | [17 empty] | 测区平均回弹值Rm | 角度修正后 | 浇筑面修正后 | 碳化深度值di(mm) |  | 测区混凝土抗压强度换算值fccu,i(MPa) | 泵送砼修正后测区砼强度换算值(MPa)
| 1 | 2 | 3 | 4 | 5 | 6 | 7 | 8 | 9 | 10 |  | 11 | 12 |  | 13 | 14 | 15 | 16
1 | 35 | 31 | 41 | 35 | 34 | 31 | 39 | 33 | 40 | 36 |  | 41 | 40 |  | 34 | 42 | 33 | 34 | 36 | 47.3 | 47.3 | 1 |  | 34.6 | 34.6
2 | 41 | 41 | 41 | 39 | 43 | 32 | 42 | 37 | 38 | 38 |  | 30 | 43 |  | 39 | 40 | 41 | 37 | 39.5 | 39.5 | 39.5 | 1 |  | 41.5 | 41.5
3 | 33 | 42 | 35 | 37 | 43 | 34 | 40 | 37 | 38 | 37 |  | 40 | 40 |  | 30 | 42 | 35 | 39 | 37.8 | 37.8 | 37.8 | 1 |  | 38.1 | 38.1
4 | 43 | 41 | 36 | 41 | 43 | 32 | 37 | 39 | 37 | 39 |  | 42 | 40 |  | 31 | 37 | 34 | 36 | 38.3 | 38.3 | 38.3 | 1 |  | 39.1 | 39.1
5 | 34 | 42 | 41 | 30 | 37 | 34 | 38 | 30 | 43 | 37 |  | 40 | 42 |  | 36 | 34 | 37 | 37 | 37.1 | 37.1 | 37.1 | 1 |  | 36.7 | 36.7
6 | 33 | 33 | 41 | 30 | 41 | 32 | 39 | 40 | 37 | 42 |  | 40 | 36 |  | 43 | 37 | 32 | 34 | 37 | 37 | 37 | 1 |  | 36.5 | 36.5
7 | 41 | 31 | 39 | 36 | 43 | 37 | 36 | 41 | 36 | 40 |  | 43 | 40 |  | 39 | 42 | 43 | 42 | 39.7 | 39.7 | 39.7 | 1 |  | 41.9 | 41.9
8 | 41 | 37 | 37 | 34 | 34 | 33 | 38 | 40 | 33 | 40 |  | 30 | 42 |  | 40 | 41 | 32 | 36 | 36.9 | 36.9 | 36.9 | 1 |  | 36.4 | 36.4
9 | 33 | 32 | 43 | 43 | 36 | 37 | 39 | 42 | 43 | 37 |  | 36 | 39 |  | 33 | 39 | 35 | 37 | 37.7 | 37.7 | 37.7 | 1 |  | 37.9 | 37.9
10 | 33 | 36 | 39 | 43 | 39 | 39 | 43 | 37 | 35 | 37 |  | 36 | 37 |  | 36 | 43 | 42 | 35 | 37.8 | 37.8 | 37.8 | 1 |  | 38.1 | 38.1
测面状态 |  | 侧面(干燥、光洁) |  |  |  |  | 测区砼抗压强度换算值平均值mfccu(MPa) |  |  |  |  | 38.08 | [5 empty] | 测区砼抗压强度最小值fccu,min(MPa) |  |  | 36
测试角度 |  | 水平0° |  |  |  |  | 测区砼抗压强度换算值标准差Sfccu(MPa) |  |  |  |  | 2.28 | [5 empty] | 现龄期混凝土强度推定值fcu,e(MPa) |  |  | 34.3
备 注
审核： | 检测： | [12 empty] | 检测：

## 10层梁13
回弹法检测混凝土抗压强度记录
任务单编号：
委托单位 |  | 咸丰县住房和城乡建设局 | [8 empty] | 混凝土品种 |  |  | 泵送混凝土 |  |  |  |  | 检测日期 |  | 2021-07-28
工程名称 |  | 咸丰县城丁寨片区（城中村）棚户区改造凉水井安置区建设工程（一期）-3#楼 | [8 empty] | 施工日期 |  |  | 2021-03-25 |  |  |  |  | 检测依据 |  | JGJ/T23-2011
构件名称 |  | 十层梁3/H轴/12~15轴 | [8 empty] | 龄期(天) |  |  | 125 |  |  |  |  | 仪器设备 |  | 13217125436 |  |  |  |  | 梁3/H轴/12~15轴
强度等级 |  | C30 | [8 empty] | 检测状态 |  |  | 自动采集 |  |  |  |  | 样品状态 |  | 可检 |  | 环境温度 |  |  | 十层
测区 | 回 弹 值 Ri | [17 empty] | 测区平均回弹值Rm | 角度修正后 | 浇筑面修正后 | 碳化深度值di(mm) |  | 测区混凝土抗压强度换算值fccu,i(MPa) | 泵送砼修正后测区砼强度换算值(MPa)
| 1 | 2 | 3 | 4 | 5 | 6 | 7 | 8 | 9 | 10 |  | 11 | 12 |  | 13 | 14 | 15 | 16
1 | 42 | 36 | 35 | 42 | 43 | 42 | 38 | 30 | 39 | 36 |  | 31 | 42 |  | 39 | 39 | 37 | 35 | 38.3 | 47.3 | 47.3 | 1 |  | 39.1 | 39.1
2 | 39 | 39 | 36 | 40 | 33 | 39 | 39 | 41 | 35 | 40 |  | 34 | 38 |  | 41 | 37 | 32 | 37 | 37.9 | 37.9 | 37.9 | 1 |  | 38.3 | 38.3
3 | 42 | 36 | 38 | 34 | 42 | 38 | 36 | 42 | 40 | 39 |  | 33 | 42 |  | 40 | 41 | 36 | 41 | 39.1 | 39.1 | 39.1 | 1 |  | 40.7 | 40.7
4 | 33 | 42 | 33 | 43 | 36 | 32 | 33 | 42 | 35 | 36 |  | 33 | 42 |  | 33 | 33 | 39 | 36 | 35.6 | 35.6 | 35.6 | 1 |  | 33.9 | 33.9
5 | 41 | 31 | 40 | 32 | 38 | 35 | 42 | 42 | 41 | 36 |  | 34 | 40 |  | 39 | 34 | 35 | 40 | 37.8 | 37.8 | 37.8 | 1 |  | 38.1 | 38.1
6 | 37 | 33 | 42 | 35 | 41 | 37 | 42 | 39 | 43 | 39 |  | 38 | 36 |  | 42 | 42 | 33 | 34 | 38.6 | 38.6 | 38.6 | 1 |  | 39.7 | 39.7
7 | 43 | 33 | 41 | 38 | 33 | 34 | 37 | 39 | 42 | 43 |  | 34 | 40 |  | 33 | 40 | 37 | 36 | 37.6 | 37.6 | 37.6 | 1 |  | 37.7 | 37.7
8 | 41 | 37 | 33 | 37 | 38 | 35 | 39 | 32 | 40 | 41 |  | 37 | 36 |  | 38 | 38 | 43 | 42 | 38.1 | 38.1 | 38.1 | 1 |  | 38.7 | 38.7
9 | 35 | 43 | 36 | 31 | 38 | 41 | 41 | 42 | 38 | 38 |  | 34 | 36 |  | 42 | 37 | 31 | 38 | 37.8 | 37.8 | 37.8 | 1 |  | 38.1 | 38.1
10 | 35 | 30 | 35 | 34 | 39 | 33 | 43 | 43 | 39 | 40 |  | 31 | 40 |  | 36 | 35 | 34 | 37 | 36.4 | 36.4 | 36.4 | 1 |  | 35.4 | 35.4
测面状态 |  | 侧面(干燥、光洁) |  |  |  |  | 测区砼抗压强度换算值平均值mfccu(MPa) |  |  |  |  | 37.97 | [5 empty] | 测区砼抗压强度最小值fccu,min(MPa) |  |  | 35.6
测试角度 |  | 水平0° |  |  |  |  | 测区砼抗压强度换算值标准差Sfccu(MPa) |  |  |  |  | 1.99 | [5 empty] | 现龄期混凝土强度推定值fcu,e(MPa) |  |  | 34.7
备 注
审核： | 检测： | [12 empty] | 检测：

## 10层梁14
回弹法检测混凝土抗压强度记录
任务单编号：
委托单位 |  | 咸丰县住房和城乡建设局 | [8 empty] | 混凝土品种 |  |  | 泵送混凝土 |  |  |  |  | 检测日期 |  | 2021-07-28
工程名称 |  | 咸丰县城丁寨片区（城中村）棚户区改造凉水井安置区建设工程（一期）-3#楼 | [8 empty] | 施工日期 |  |  | 2021-03-25 |  |  |  |  | 检测依据 |  | JGJ/T23-2011
构件名称 |  | 十层梁H轴/12~15轴 | [8 empty] | 龄期(天) |  |  | 125 |  |  |  |  | 仪器设备 |  | 13217125436 |  |  |  |  | 梁H轴/12~15轴
强度等级 |  | C30 | [8 empty] | 检测状态 |  |  | 自动采集 |  |  |  |  | 样品状态 |  | 可检 |  | 环境温度 |  |  | 十层
测区 | 回 弹 值 Ri | [17 empty] | 测区平均回弹值Rm | 角度修正后 | 浇筑面修正后 | 碳化深度值di(mm) |  | 测区混凝土抗压强度换算值fccu,i(MPa) | 泵送砼修正后测区砼强度换算值(MPa)
| 1 | 2 | 3 | 4 | 5 | 6 | 7 | 8 | 9 | 10 |  | 11 | 12 |  | 13 | 14 | 15 | 16
1 | 33 | 41 | 42 | 38 | 33 | 40 | 42 | 31 | 39 | 41 |  | 33 | 42 |  | 37 | 41 | 39 | 35 | 38.4 | 47.3 | 47.3 | 1 |  | 39.3 | 39.3
2 | 40 | 34 | 36 | 39 | 35 | 34 | 43 | 34 | 41 | 36 |  | 37 | 43 |  | 43 | 35 | 30 | 36 | 36.9 | 36.9 | 36.9 | 1 |  | 36.4 | 36.4
3 | 35 | 30 | 41 | 31 | 33 | 32 | 41 | 40 | 42 | 41 |  | 40 | 38 |  | 36 | 33 | 31 | 33 | 36.1 | 36.1 | 36.1 | 1 |  | 34.8 | 34.8
4 | 39 | 34 | 33 | 42 | 34 | 38 | 42 | 34 | 33 | 37 |  | 37 | 38 |  | 32 | 43 | 37 | 38 | 36.6 | 36.6 | 36.6 | 1 |  | 35.8 | 35.8
5 | 34 | 39 | 39 | 41 | 43 | 31 | 36 | 33 | 37 | 43 |  | 43 | 38 |  | 38 | 40 | 31 | 37 | 37.9 | 37.9 | 37.9 | 1 |  | 38.3 | 38.3
6 | 41 | 32 | 42 | 31 | 40 | 43 | 36 | 34 | 36 | 41 |  | 38 | 42 |  | 35 | 42 | 38 | 35 | 38.2 | 38.2 | 38.2 | 1 |  | 38.9 | 38.9
7 | 37 | 42 | 43 | 39 | 43 | 31 | 35 | 42 | 40 | 41 |  | 31 | 39 |  | 38 | 36 | 36 | 38 | 38.6 | 38.6 | 38.6 | 1 |  | 39.7 | 39.7
8 | 36 | 36 | 33 | 35 | 38 | 36 | 42 | 32 | 42 | 38 |  | 42 | 39 |  | 43 | 39 | 42 | 38 | 38.4 | 38.4 | 38.4 | 1 |  | 39.3 | 39.3
9 | 35 | 43 | 33 | 33 | 33 | 37 | 41 | 35 | 34 | 41 |  | 34 | 40 |  | 39 | 42 | 42 | 41 | 37.7 | 37.7 | 37.7 | 1 |  | 37.9 | 37.9
10 | 43 | 32 | 35 | 37 | 36 | 43 | 42 | 35 | 35 | 37 |  | 41 | 36 |  | 33 | 39 | 35 | 43 | 37.3 | 37.3 | 37.3 | 1 |  | 37.1 | 37.1
测面状态 |  | 侧面(干燥、光洁) |  |  |  |  | 测区砼抗压强度换算值平均值mfccu(MPa) |  |  |  |  | 37.75 | [5 empty] | 测区砼抗压强度最小值fccu,min(MPa) |  |  | 36.1
测试角度 |  | 水平0° |  |  |  |  | 测区砼抗压强度换算值标准差Sfccu(MPa) |  |  |  |  | 1.67 | [5 empty] | 现龄期混凝土强度推定值fcu,e(MPa) |  |  | 35
备 注
审核： | 检测： | [12 empty] | 检测：

## 10层梁15
回弹法检测混凝土抗压强度记录
任务单编号：
委托单位 |  | 咸丰县住房和城乡建设局 | [8 empty] | 混凝土品种 |  |  | 泵送混凝土 |  |  |  |  | 检测日期 |  | 2021-07-28
工程名称 |  | 咸丰县城丁寨片区（城中村）棚户区改造凉水井安置区建设工程（一期）-3#楼 | [8 empty] | 施工日期 |  |  | 2021-03-25 |  |  |  |  | 检测依据 |  | JGJ/T23-2011
构件名称 |  | 十层梁3/H~M轴/15轴 | [8 empty] | 龄期(天) |  |  | 125 |  |  |  |  | 仪器设备 |  | 13217125436 |  |  |  |  | 梁3/H~M轴/15轴
强度等级 |  | C30 | [8 empty] | 检测状态 |  |  | 自动采集 |  |  |  |  | 样品状态 |  | 可检 |  | 环境温度 |  |  | 十层
测区 | 回 弹 值 Ri | [17 empty] | 测区平均回弹值Rm | 角度修正后 | 浇筑面修正后 | 碳化深度值di(mm) |  | 测区混凝土抗压强度换算值fccu,i(MPa) | 泵送砼修正后测区砼强度换算值(MPa)
| 1 | 2 | 3 | 4 | 5 | 6 | 7 | 8 | 9 | 10 |  | 11 | 12 |  | 13 | 14 | 15 | 16
1 | 38 | 38 | 33 | 32 | 40 | 40 | 37 | 30 | 43 | 39 |  | 34 | 43 |  | 39 | 40 | 41 | 39 | 38.4 | 47.3 | 47.3 | 1 |  | 39.3 | 39.3
2 | 40 | 43 | 34 | 32 | 41 | 32 | 43 | 33 | 40 | 37 |  | 30 | 37 |  | 37 | 43 | 35 | 35 | 36.9 | 36.9 | 36.9 | 1 |  | 36.4 | 36.4
3 | 42 | 40 | 39 | 35 | 36 | 42 | 37 | 33 | 37 | 42 |  | 32 | 37 |  | 39 | 35 | 39 | 39 | 37.8 | 37.8 | 37.8 | 1 |  | 38.1 | 38.1
4 | 35 | 42 | 37 | 43 | 34 | 30 | 34 | 32 | 35 | 38 |  | 31 | 37 |  | 42 | 38 | 38 | 37 | 36.3 | 36.3 | 36.3 | 1 |  | 35.2 | 35.2
5 | 33 | 31 | 43 | 41 | 34 | 38 | 33 | 31 | 34 | 38 |  | 30 | 43 |  | 36 | 38 | 42 | 35 | 36 | 36 | 36 | 1 |  | 34.6 | 34.6
6 | 42 | 37 | 41 | 32 | 38 | 43 | 41 | 32 | 42 | 43 |  | 37 | 42 |  | 32 | 43 | 30 | 42 | 39.4 | 39.4 | 39.4 | 1 |  | 41.3 | 41.3
7 | 35 | 42 | 43 | 35 | 36 | 30 | 37 | 42 | 37 | 37 |  | 35 | 36 |  | 39 | 42 | 43 | 41 | 38.2 | 38.2 | 38.2 | 1 |  | 38.9 | 38.9
8 | 42 | 34 | 37 | 36 | 39 | 42 | 39 | 39 | 37 | 43 |  | 43 | 39 |  | 41 | 33 | 43 | 33 | 39.1 | 39.1 | 39.1 | 1 |  | 40.7 | 40.7
9 | 42 | 41 | 42 | 39 | 36 | 43 | 41 | 33 | 33 | 37 |  | 39 | 40 |  | 34 | 40 | 32 | 34 | 38.1 | 38.1 | 38.1 | 1 |  | 38.7 | 38.7
10 | 39 | 32 | 36 | 32 | 42 | 39 | 37 | 41 | 39 | 41 |  | 33 | 38 |  | 32 | 34 | 32 | 41 | 36.8 | 36.8 | 36.8 | 1 |  | 36.2 | 36.2
测面状态 |  | 侧面(干燥、光洁) |  |  |  |  | 测区砼抗压强度换算值平均值mfccu(MPa) |  |  |  |  | 37.94 | [5 empty] | 测区砼抗压强度最小值fccu,min(MPa) |  |  | 36
测试角度 |  | 水平0° |  |  |  |  | 测区砼抗压强度换算值标准差Sfccu(MPa) |  |  |  |  | 2.27 | [5 empty] | 现龄期混凝土强度推定值fcu,e(MPa) |  |  | 34.2
备 注
审核： | 检测： | [12 empty] | 检测：

## 10层梁16
回弹法检测混凝土抗压强度记录
任务单编号：
委托单位 |  | 咸丰县住房和城乡建设局 | [8 empty] | 混凝土品种 |  |  | 泵送混凝土 |  |  |  |  | 检测日期 |  | 2021-07-28
工程名称 |  | 咸丰县城丁寨片区（城中村）棚户区改造凉水井安置区建设工程（一期）-3#楼 | [8 empty] | 施工日期 |  |  | 2021-03-25 |  |  |  |  | 检测依据 |  | JGJ/T23-2011
构件名称 |  | 十层梁3/H轴/17~20轴 | [8 empty] | 龄期(天) |  |  | 125 |  |  |  |  | 仪器设备 |  | 13217125436 |  |  |  |  | 梁3/H轴/17~20轴
强度等级 |  | C30 | [8 empty] | 检测状态 |  |  | 自动采集 |  |  |  |  | 样品状态 |  | 可检 |  | 环境温度 |  |  | 十层
测区 | 回 弹 值 Ri | [17 empty] | 测区平均回弹值Rm | 角度修正后 | 浇筑面修正后 | 碳化深度值di(mm) |  | 测区混凝土抗压强度换算值fccu,i(MPa) | 泵送砼修正后测区砼强度换算值(MPa)
| 1 | 2 | 3 | 4 | 5 | 6 | 7 | 8 | 9 | 10 |  | 11 | 12 |  | 13 | 14 | 15 | 16
1 | 34 | 35 | 35 | 43 | 37 | 40 | 42 | 39 | 41 | 39 |  | 35 | 37 |  | 35 | 37 | 33 | 35 | 36.9 | 47.3 | 47.3 | 1 |  | 36.4 | 36.4
2 | 33 | 33 | 39 | 43 | 34 | 35 | 35 | 43 | 43 | 42 |  | 33 | 40 |  | 39 | 38 | 38 | 35 | 37.5 | 37.5 | 37.5 | 1 |  | 37.5 | 37.5
3 | 37 | 41 | 34 | 31 | 34 | 40 | 33 | 30 | 35 | 43 |  | 36 | 38 |  | 43 | 39 | 40 | 33 | 36.6 | 36.6 | 36.6 | 1 |  | 35.8 | 35.8
4 | 37 | 37 | 33 | 36 | 33 | 39 | 41 | 43 | 40 | 37 |  | 33 | 36 |  | 38 | 34 | 43 | 41 | 37.5 | 37.5 | 37.5 | 1 |  | 37.5 | 37.5
5 | 41 | 32 | 40 | 32 | 42 | 37 | 40 | 35 | 41 | 43 |  | 31 | 41 |  | 42 | 40 | 34 | 42 | 39.1 | 39.1 | 39.1 | 1 |  | 40.7 | 40.7
6 | 38 | 30 | 39 | 32 | 43 | 34 | 41 | 39 | 39 | 40 |  | 34 | 36 |  | 32 | 43 | 38 | 36 | 37.3 | 37.3 | 37.3 | 1 |  | 37.1 | 37.1
7 | 38 | 30 | 34 | 43 | 42 | 36 | 36 | 33 | 33 | 40 |  | 32 | 39 |  | 32 | 43 | 34 | 42 | 36.5 | 36.5 | 36.5 | 1 |  | 35.6 | 35.6
8 | 40 | 30 | 42 | 31 | 34 | 41 | 40 | 42 | 33 | 39 |  | 33 | 37 |  | 40 | 33 | 35 | 35 | 36.6 | 36.6 | 36.6 | 1 |  | 35.8 | 35.8
9 | 34 | 37 | 37 | 31 | 39 | 43 | 40 | 31 | 33 | 39 |  | 32 | 36 |  | 31 | 43 | 35 | 38 | 36 | 36 | 36 | 1 |  | 34.6 | 34.6
10 | 37 | 37 | 33 | 32 | 43 | 41 | 36 | 38 | 42 | 41 |  | 33 | 38 |  | 41 | 42 | 35 | 38 | 38.2 | 38.2 | 38.2 | 1 |  | 38.9 | 38.9
测面状态 |  | 侧面(干燥、光洁) |  |  |  |  | 测区砼抗压强度换算值平均值mfccu(MPa) |  |  |  |  | 36.99 | [5 empty] | 测区砼抗压强度最小值fccu,min(MPa) |  |  | 36
测试角度 |  | 水平0° |  |  |  |  | 测区砼抗压强度换算值标准差Sfccu(MPa) |  |  |  |  | 1.79 | [5 empty] | 现龄期混凝土强度推定值fcu,e(MPa) |  |  | 34
备 注
审核： | 检测： | [12 empty] | 检测：

## 10层梁17
回弹法检测混凝土抗压强度记录
任务单编号：
委托单位 |  | 咸丰县住房和城乡建设局 | [8 empty] | 混凝土品种 |  |  | 泵送混凝土 |  |  |  |  | 检测日期 |  | 2021-07-28
工程名称 |  | 咸丰县城丁寨片区（城中村）棚户区改造凉水井安置区建设工程（一期）-3#楼 | [8 empty] | 施工日期 |  |  | 2021-03-25 |  |  |  |  | 检测依据 |  | JGJ/T23-2011
构件名称 |  | 十层梁A轴/4/12~15轴 | [8 empty] | 龄期(天) |  |  | 125 |  |  |  |  | 仪器设备 |  | 13217125436 |  |  |  |  | 梁A轴/4/12~15轴
强度等级 |  | C30 | [8 empty] | 检测状态 |  |  | 自动采集 |  |  |  |  | 样品状态 |  | 可检 |  | 环境温度 |  |  | 十层
测区 | 回 弹 值 Ri | [17 empty] | 测区平均回弹值Rm | 角度修正后 | 浇筑面修正后 | 碳化深度值di(mm) |  | 测区混凝土抗压强度换算值fccu,i(MPa) | 泵送砼修正后测区砼强度换算值(MPa)
| 1 | 2 | 3 | 4 | 5 | 6 | 7 | 8 | 9 | 10 |  | 11 | 12 |  | 13 | 14 | 15 | 16
1 | 37 | 37 | 33 | 36 | 35 | 42 | 42 | 34 | 41 | 40 |  | 33 | 40 |  | 39 | 41 | 39 | 40 | 38.4 | 47.3 | 47.3 | 1 |  | 39.3 | 39.3
2 | 36 | 39 | 37 | 35 | 42 | 31 | 40 | 41 | 43 | 39 |  | 35 | 38 |  | 35 | 33 | 31 | 34 | 36.8 | 36.8 | 36.8 | 1 |  | 36.2 | 36.2
3 | 36 | 32 | 41 | 36 | 39 | 43 | 36 | 33 | 39 | 37 |  | 30 | 36 |  | 38 | 43 | 31 | 36 | 36.6 | 36.6 | 36.6 | 1 |  | 35.8 | 35.8
4 | 38 | 36 | 33 | 31 | 37 | 37 | 35 | 40 | 43 | 40 |  | 33 | 39 |  | 36 | 35 | 42 | 34 | 36.7 | 36.7 | 36.7 | 1 |  | 36 | 36
5 | 38 | 42 | 42 | 31 | 40 | 39 | 36 | 37 | 33 | 36 |  | 43 | 42 |  | 32 | 37 | 37 | 41 | 38.3 | 38.3 | 38.3 | 1 |  | 39.1 | 39.1
6 | 37 | 41 | 39 | 34 | 38 | 30 | 41 | 31 | 38 | 41 |  | 41 | 38 |  | 37 | 37 | 36 | 36 | 37.7 | 37.7 | 37.7 | 1 |  | 37.9 | 37.9
7 | 36 | 43 | 35 | 33 | 37 | 42 | 42 | 42 | 33 | 40 |  | 31 | 43 |  | 34 | 34 | 38 | 38 | 37.6 | 37.6 | 37.6 | 1 |  | 37.7 | 37.7
8 | 35 | 38 | 36 | 33 | 40 | 42 | 36 | 32 | 34 | 37 |  | 41 | 36 |  | 43 | 38 | 39 | 35 | 37 | 37 | 37 | 1 |  | 36.5 | 36.5
9 | 33 | 38 | 42 | 38 | 42 | 33 | 36 | 43 | 38 | 38 |  | 39 | 36 |  | 31 | 35 | 39 | 40 | 37.7 | 37.7 | 37.7 | 1 |  | 37.9 | 37.9
10 | 41 | 43 | 36 | 35 | 39 | 41 | 42 | 34 | 34 | 42 |  | 35 | 39 |  | 30 | 42 | 42 | 36 | 38.6 | 38.6 | 38.6 | 1 |  | 39.7 | 39.7
测面状态 |  | 侧面(干燥、光洁) |  |  |  |  | 测区砼抗压强度换算值平均值mfccu(MPa) |  |  |  |  | 37.61 | [5 empty] | 测区砼抗压强度最小值fccu,min(MPa) |  |  | 36.6
测试角度 |  | 水平0° |  |  |  |  | 测区砼抗压强度换算值标准差Sfccu(MPa) |  |  |  |  | 1.44 | [5 empty] | 现龄期混凝土强度推定值fcu,e(MPa) |  |  | 35.2
备 注
审核： | 检测： | [12 empty] | 检测：

## 10层梁18
回弹法检测混凝土抗压强度记录
任务单编号：
委托单位 |  | 咸丰县住房和城乡建设局 | [8 empty] | 混凝土品种 |  |  | 泵送混凝土 |  |  |  |  | 检测日期 |  | 2021-07-28
工程名称 |  | 咸丰县城丁寨片区（城中村）棚户区改造凉水井安置区建设工程（一期）-3#楼 | [8 empty] | 施工日期 |  |  | 2021-03-25 |  |  |  |  | 检测依据 |  | JGJ/T23-2011
构件名称 |  | 十层梁F轴/2/6~8轴 | [8 empty] | 龄期(天) |  |  | 125 |  |  |  |  | 仪器设备 |  | 13217125436 |  |  |  |  | 梁F轴/2/6~8轴
强度等级 |  | C30 | [8 empty] | 检测状态 |  |  | 自动采集 |  |  |  |  | 样品状态 |  | 可检 |  | 环境温度 |  |  | 十层
测区 | 回 弹 值 Ri | [17 empty] | 测区平均回弹值Rm | 角度修正后 | 浇筑面修正后 | 碳化深度值di(mm) |  | 测区混凝土抗压强度换算值fccu,i(MPa) | 泵送砼修正后测区砼强度换算值(MPa)
| 1 | 2 | 3 | 4 | 5 | 6 | 7 | 8 | 9 | 10 |  | 11 | 12 |  | 13 | 14 | 15 | 16
1 | 33 | 35 | 38 | 32 | 41 | 35 | 36 | 42 | 36 | 38 |  | 35 | 39 |  | 41 | 40 | 39 | 35 | 37.1 | 47.3 | 47.3 | 1 |  | 36.7 | 36.7
2 | 40 | 30 | 33 | 41 | 43 | 41 | 41 | 41 | 40 | 43 |  | 41 | 38 |  | 42 | 39 | 36 | 42 | 40.4 | 40.4 | 40.4 | 1 |  | 43.3 | 43.3
3 | 42 | 32 | 36 | 33 | 37 | 31 | 39 | 35 | 33 | 39 |  | 43 | 41 |  | 38 | 42 | 43 | 39 | 37.9 | 37.9 | 37.9 | 1 |  | 38.3 | 38.3
4 | 38 | 42 | 37 | 31 | 36 | 35 | 34 | 36 | 41 | 40 |  | 34 | 37 |  | 34 | 39 | 39 | 33 | 36.5 | 36.5 | 36.5 | 1 |  | 35.6 | 35.6
5 | 37 | 34 | 43 | 40 | 33 | 33 | 38 | 40 | 40 | 40 |  | 33 | 43 |  | 41 | 33 | 41 | 37 | 38 | 38 | 38 | 1 |  | 38.5 | 38.5
6 | 34 | 34 | 37 | 31 | 34 | 38 | 40 | 39 | 41 | 37 |  | 31 | 41 |  | 35 | 33 | 38 | 41 | 36.6 | 36.6 | 36.6 | 1 |  | 35.8 | 35.8
7 | 41 | 42 | 43 | 31 | 36 | 33 | 39 | 39 | 35 | 43 |  | 31 | 37 |  | 30 | 36 | 38 | 34 | 36.8 | 36.8 | 36.8 | 1 |  | 36.2 | 36.2
8 | 36 | 33 | 41 | 35 | 34 | 36 | 34 | 34 | 35 | 42 |  | 39 | 39 |  | 36 | 35 | 35 | 36 | 35.7 | 35.7 | 35.7 | 1 |  | 34.1 | 34.1
9 | 37 | 35 | 39 | 40 | 35 | 42 | 38 | 32 | 41 | 43 |  | 38 | 42 |  | 37 | 36 | 38 | 36 | 38 | 38 | 38 | 1 |  | 38.5 | 38.5
10 | 43 | 34 | 34 | 42 | 40 | 33 | 34 | 39 | 35 | 40 |  | 34 | 42 |  | 35 | 43 | 37 | 37 | 37.3 | 37.3 | 37.3 | 1 |  | 37.1 | 37.1
测面状态 |  | 侧面(干燥、光洁) |  |  |  |  | 测区砼抗压强度换算值平均值mfccu(MPa) |  |  |  |  | 37.41 | [5 empty] | 测区砼抗压强度最小值fccu,min(MPa) |  |  | 35.7
测试角度 |  | 水平0° |  |  |  |  | 测区砼抗压强度换算值标准差Sfccu(MPa) |  |  |  |  | 2.51 | [5 empty] | 现龄期混凝土强度推定值fcu,e(MPa) |  |  | 33.3
备 注
审核： | 检测： | [12 empty] | 检测：

## 10层梁19
回弹法检测混凝土抗压强度记录
任务单编号：
委托单位 |  | 咸丰县住房和城乡建设局 | [8 empty] | 混凝土品种 |  |  | 泵送混凝土 |  |  |  |  | 检测日期 |  | 2021-07-28
工程名称 |  | 咸丰县城丁寨片区（城中村）棚户区改造凉水井安置区建设工程（一期）-3#楼 | [8 empty] | 施工日期 |  |  | 2021-03-25 |  |  |  |  | 检测依据 |  | JGJ/T23-2011
构件名称 |  | 十层梁L轴/13~15轴 | [8 empty] | 龄期(天) |  |  | 125 |  |  |  |  | 仪器设备 |  | 13217125436 |  |  |  |  | 梁L轴/13~15轴
强度等级 |  | C30 | [8 empty] | 检测状态 |  |  | 自动采集 |  |  |  |  | 样品状态 |  | 可检 |  | 环境温度 |  |  | 十层
测区 | 回 弹 值 Ri | [17 empty] | 测区平均回弹值Rm | 角度修正后 | 浇筑面修正后 | 碳化深度值di(mm) |  | 测区混凝土抗压强度换算值fccu,i(MPa) | 泵送砼修正后测区砼强度换算值(MPa)
| 1 | 2 | 3 | 4 | 5 | 6 | 7 | 8 | 9 | 10 |  | 11 | 12 |  | 13 | 14 | 15 | 16
1 | 36 | 40 | 40 | 35 | 34 | 31 | 33 | 43 | 40 | 36 |  | 33 | 40 |  | 37 | 41 | 37 | 37 | 37.2 | 47.3 | 47.3 | 1 |  | 36.9 | 36.9
2 | 42 | 37 | 37 | 41 | 43 | 35 | 37 | 37 | 38 | 42 |  | 42 | 38 |  | 30 | 41 | 30 | 41 | 38.9 | 38.9 | 38.9 | 1 |  | 40.3 | 40.3
3 | 38 | 40 | 43 | 37 | 40 | 39 | 34 | 36 | 40 | 42 |  | 30 | 42 |  | 38 | 43 | 31 | 36 | 38.6 | 38.6 | 38.6 | 1 |  | 39.7 | 39.7
4 | 38 | 37 | 36 | 42 | 42 | 37 | 34 | 36 | 43 | 36 |  | 32 | 39 |  | 40 | 34 | 36 | 41 | 37.6 | 37.6 | 37.6 | 1 |  | 37.7 | 37.7
5 | 41 | 33 | 39 | 43 | 38 | 37 | 42 | 34 | 33 | 36 |  | 31 | 39 |  | 38 | 35 | 37 | 39 | 37.2 | 37.2 | 37.2 | 1 |  | 36.9 | 36.9
6 | 39 | 36 | 37 | 43 | 43 | 30 | 35 | 42 | 42 | 41 |  | 37 | 36 |  | 34 | 41 | 32 | 43 | 38.6 | 38.6 | 38.6 | 1 |  | 39.7 | 39.7
7 | 41 | 39 | 43 | 34 | 36 | 38 | 34 | 35 | 37 | 42 |  | 38 | 38 |  | 36 | 43 | 37 | 36 | 37.6 | 37.6 | 37.6 | 1 |  | 37.7 | 37.7
8 | 37 | 38 | 41 | 36 | 33 | 38 | 33 | 39 | 41 | 38 |  | 43 | 38 |  | 39 | 42 | 30 | 42 | 38.5 | 38.5 | 38.5 | 1 |  | 39.5 | 39.5
9 | 38 | 41 | 38 | 35 | 33 | 37 | 36 | 39 | 37 | 37 |  | 37 | 40 |  | 33 | 35 | 32 | 37 | 36.7 | 36.7 | 36.7 | 1 |  | 36 | 36
10 | 38 | 38 | 40 | 38 | 42 | 33 | 43 | 38 | 34 | 36 |  | 43 | 43 |  | 39 | 33 | 42 | 38 | 38.9 | 38.9 | 38.9 | 1 |  | 40.3 | 40.3
测面状态 |  | 侧面(干燥、光洁) |  |  |  |  | 测区砼抗压强度换算值平均值mfccu(MPa) |  |  |  |  | 38.47 | [5 empty] | 测区砼抗压强度最小值fccu,min(MPa) |  |  | 36.7
测试角度 |  | 水平0° |  |  |  |  | 测区砼抗压强度换算值标准差Sfccu(MPa) |  |  |  |  | 1.6 | [5 empty] | 现龄期混凝土强度推定值fcu,e(MPa) |  |  | 35.8
备 注
审核： | 检测： | [12 empty] | 检测：

## 10层梁20
回弹法检测混凝土抗压强度记录
任务单编号：
委托单位 |  | 咸丰县住房和城乡建设局 | [8 empty] | 混凝土品种 |  |  | 泵送混凝土 |  |  |  |  | 检测日期 |  | 2021-07-28
工程名称 |  | 咸丰县城丁寨片区（城中村）棚户区改造凉水井安置区建设工程（一期）-3#楼 | [8 empty] | 施工日期 |  |  | 2021-03-25 |  |  |  |  | 检测依据 |  | JGJ/T23-2011
构件名称 |  | 十层梁A轴/6~2/6轴 | [8 empty] | 龄期(天) |  |  | 125 |  |  |  |  | 仪器设备 |  | 13217125436 |  |  |  |  | 梁A轴/6~2/6轴
强度等级 |  | C30 | [8 empty] | 检测状态 |  |  | 自动采集 |  |  |  |  | 样品状态 |  | 可检 |  | 环境温度 |  |  | 十层
测区 | 回 弹 值 Ri | [17 empty] | 测区平均回弹值Rm | 角度修正后 | 浇筑面修正后 | 碳化深度值di(mm) |  | 测区混凝土抗压强度换算值fccu,i(MPa) | 泵送砼修正后测区砼强度换算值(MPa)
| 1 | 2 | 3 | 4 | 5 | 6 | 7 | 8 | 9 | 10 |  | 11 | 12 |  | 13 | 14 | 15 | 16
1 | 37 | 42 | 36 | 40 | 36 | 42 | 43 | 30 | 33 | 41 |  | 42 | 39 |  | 37 | 38 | 30 | 40 | 38.6 | 47.3 | 47.3 | 1 |  | 39.7 | 39.7
2 | 40 | 38 | 34 | 34 | 36 | 38 | 43 | 35 | 37 | 39 |  | 31 | 43 |  | 30 | 39 | 31 | 41 | 37 | 37 | 37 | 1 |  | 36.5 | 36.5
3 | 42 | 33 | 34 | 34 | 43 | 31 | 35 | 31 | 37 | 37 |  | 36 | 42 |  | 36 | 42 | 32 | 35 | 35.9 | 35.9 | 35.9 | 1 |  | 34.5 | 34.5
4 | 42 | 34 | 41 | 31 | 34 | 40 | 35 | 34 | 33 | 39 |  | 35 | 42 |  | 43 | 41 | 41 | 35 | 37.5 | 37.5 | 37.5 | 1 |  | 37.5 | 37.5
5 | 38 | 37 | 43 | 30 | 40 | 35 | 33 | 42 | 37 | 36 |  | 38 | 38 |  | 30 | 43 | 43 | 37 | 37.8 | 37.8 | 37.8 | 1 |  | 38.1 | 38.1
6 | 40 | 36 | 43 | 33 | 39 | 30 | 42 | 35 | 41 | 40 |  | 36 | 42 |  | 42 | 35 | 38 | 43 | 38.9 | 38.9 | 38.9 | 1 |  | 40.3 | 40.3
7 | 42 | 36 | 36 | 43 | 33 | 42 | 43 | 30 | 40 | 41 |  | 33 | 39 |  | 31 | 33 | 39 | 40 | 37.9 | 37.9 | 37.9 | 1 |  | 38.3 | 38.3
8 | 43 | 31 | 40 | 36 | 39 | 32 | 37 | 33 | 41 | 40 |  | 34 | 39 |  | 36 | 34 | 41 | 42 | 37.6 | 37.6 | 37.6 | 1 |  | 37.7 | 37.7
9 | 37 | 33 | 34 | 43 | 41 | 38 | 43 | 34 | 36 | 40 |  | 37 | 37 |  | 41 | 33 | 35 | 34 | 36.9 | 36.9 | 36.9 | 1 |  | 36.4 | 36.4
10 | 37 | 41 | 38 | 39 | 37 | 35 | 40 | 35 | 38 | 38 |  | 32 | 43 |  | 30 | 34 | 33 | 38 | 36.9 | 36.9 | 36.9 | 1 |  | 36.4 | 36.4
测面状态 |  | 侧面(干燥、光洁) |  |  |  |  | 测区砼抗压强度换算值平均值mfccu(MPa) |  |  |  |  | 37.54 | [5 empty] | 测区砼抗压强度最小值fccu,min(MPa) |  |  | 35.9
测试角度 |  | 水平0° |  |  |  |  | 测区砼抗压强度换算值标准差Sfccu(MPa) |  |  |  |  | 1.7 | [5 empty] | 现龄期混凝土强度推定值fcu,e(MPa) |  |  | 34.7
备 注
审核： | 检测： | [12 empty] | 检测：